## Sieblinie
BAM 7.4 | Kornzusammensetzung von Zuschlaggemischen für Beton | [7 empty] | Datum: |  | 2018-07-03
| Rechnerische Ermittlung der Sieblinie und graphische Darstellung | [7 empty] | Bearbeiter: |  | Haamkens
Antragsteller: |  |  | Katja Brecht (7.3) |  |  |  |  | Sand / Kies
Antrags-/ Projekt-Nr.: |  |  | FE-7.3-731 |  |  |  |  | Datei: | SVB
Betonsorte u. -festigkeitsklasse: |  |  |  |  | C45/55 |  | Sieblinie: |  | SVB
Zusammensetzung der Korngruppen | [6 empty] | Kennwert: |  | Körnungsziffer |  | 3.881
Korngruppe |  |  | Durchgang in M.-% durch die Siebe (Maschen-bzw. Lochweite in mm) | [7 empty] | Material-
mm |  |  | 0.25 | 0.5 | 1 | 2 | 4 | 8 | 16 | 31.5 | herkunft
0 / 0,3 |  |  | 100 | 100 | 100 | 100 | 100 | 100 | 100 | 100 | Quarz
0 / 0,5 |  |  | 40.50667 | 94.48667 | 100 | 100 | 100 | 100 | 100 | 100 | Okrilla
0,5 / 1,0 |  |  | 0.3731976 | 4.112259 | 97.17489 | 99.98667 | 100 | 100 | 100 | 100 | Okrilla
1,0 / 2,0 |  |  | 0.03996803 | 0.05995603 | 3.783748 | 98.70776 | 100 | 100 | 100 | 100 | Okrilla
2,0 / 4,0 |  |  | 0.044216 | 0.06635255 | 0.05546989 | 1.702272 | 99.65077 | 100 | 100 | 100 | Okrilla
4,0 / 8,0 |  |  | 0.25 | 0.25 | 0.4 | 0.85 | 2.85 | 100 | 100 | 100 | Okrilla
8,0 /16,0 |  |  | 0.05151543 | 0.0660919 | 0.07749773 | 0.09890452 | 0.2141664 | 4.303105 | 97.9379 | 100 | Okrilla
Berechnung der Sieblinie
Sollsieblinie |  |  | 8 | 20 | 32 | 44 | 52 | 61 | 99 | 100 | 3.84
Korngruppe |  |  | Durchgang in M-% durch die Siebe (Maschen-bzw. Lochweite in mm) | [7 empty] | Körnungs-
mm |  | Anteil in % | 0.25 | 0.5 | 1 | 2 | 4 | 8 | 16 | 31.5 | ziffer |  | Istsieblinie | A 16 | B 16 | C 16 | U 16
0 / 0,3 |  | 0 | 0 | 0 | 0 | 0 | 0 | 0 | 0 | 0 |  | 0 | 0 | 0 | 0 | 0 | 0
0 / 0,5 |  | 20 | 8.1 | 18.9 | 20 | 20 | 20 | 20 | 20 | 20 |  | 0.25 | 8.1 | 3 | 8 | 18 | 3
0,5 / 1,0 |  | 11.5 | 0 | 0.5 | 11.2 | 11.5 | 11.5 | 11.5 | 11.5 | 11.5 |  | 0.5 | 19.4 | 8 | 20 | 34 | 8
1,0 / 2,0 |  | 11.5 | 0 | 0 | 0.4 | 11.4 | 11.5 | 11.5 | 11.5 | 11.5 |  | 1 | 31.6 | 12 | 32 | 49 | 12
2,0 / 4,0 |  | 7.5 | 0 | 0 | 0 | 0.1 | 7.5 | 7.5 | 7.5 | 7.5 |  | 2 | 43.1 | 21 | 42 | 62 | 30
4,0 / 8,0 |  | 7.5 | 0 | 0 | 0 | 0.1 | 0.2 | 7.5 | 7.5 | 7.5 |  | 4 | 50.8 | 36 | 56 | 74 | 30
8,0 / 16,0 |  | 42 | 0 | 0 | 0 | 0 | 0.1 | 1.8 | 41.1 | 42 |  | 8 | 59.8 | 60 | 76 | 88 | 30
|  |  | 0 | 0 | 0 | 0 | 0 | 0 | 0 | 0 |  | 16 | 99.1 | 100 | 100 | 100 | 100
Istsieblinie |  | 100 | 8.1 | 19.4 | 31.6 | 43.1 | 50.8 | 59.8 | 99.1 | 100 | 3.881
Abweichung in % |  |  | 0.1 | -0.6 | -0.4 | -0.9 | -1.2 | -1.2 | 0.1 | 0 | 0.041
|  | 0.125 | 0.25 | 0.5 | 1 | 2 | 4 | 8 | 16
Fuller |  | 8.838835 | 12.5 | 17.67767 | 25 | 35.35534 | 50 | 70.71068 | 100
Empa |  | 4.810042 | 7.03125 | 10.40133 | 15.625 | 23.92767 | 37.5 | 60.35534 | 100
Mittel |  | 6.824439 | 9.765625 | 14.0395 | 20.3125 | 29.6415 | 43.75 | 65.53301 | 100
2/3+1/3 |  | 7.495904 | 10.67708 | 15.25222 | 21.875 | 31.54612 | 45.83333 | 67.2589 | 100

## Rezeptur
BAM 7.4 | Berechnung der Zusammensetzung von Beton | [6 empty] | Datum: | 2018-07-03
[8 empty] | Bearbeiter: |  | Haamkens
Antragsteller: |  |  | Katja Brecht (7.3)
Antrags-/ Projekt-Nr.: |  |  | FE-7.3-731
Bezeichnung der Proben: |  |  | SCC | - | CL | - | 70.7%
Betonsorte u.-festigkeitsklasse: |  |  |  | C45/55
w/z | 0.6 | w/b | 0.2995008 |  | Konsistenz: |  | SVB
Sieblinie n. DIN 1045: |  | SVB |  |  | Körnungsziffer (k-Wert): |  |  | 3.881
Sieblinie des Zuschlags: |  |  |  |  | Vol. Leim/Zuschlag |  |  | 70.7%
Sieblochweite in mm |  | 0.25 | 0.5 | 1 | 2 | 4 | 8 | 16 | 31.5 | k-Wert
Durchgang in Vol. -% |  | 8.1 | 19.4 | 31.6 | 43.1 | 50.8 | 59.8 | 99.1 | 100 | 3.881
Berechnung der Betonzusammensetzung
Stoffart |  | Stoffmenge |  | Dichte bzw. |  | Stoffraum |  | Sonstiges/Bemerkungen
Rohdichte
|  | kg/m³ |  | kg/dm³ |  | dm³ |  | ---
Zement |  | 300 |  | 3.125 |  | 96 |  | CEM I 42,5 R (Rüdersdorf)
Wasser (gesamt) |  | 180 |  | 1 |  | 180
Wasser (wirksam) |  | --- |  | --- |  | ---
Luftgehalt |  | --- |  | --- |  | 20
Zusatzstoff | Kalksteinmehl | 301 |  | 2.735 |  | 110.1 |  | Medenbach
Zusatzmittel |  | 8.55 |  | 1.05 |  | 8.1 |  | FM 591 BASF
Gesamt |  | 789.6 |  | --- |  | 414.2
Zuschlag (gesamt) |  | 1552 |  | --- |  | 585.8 | Vol. -%
0 / 0,3 |  | 0 |  | 2.65 |  | 0 | 0 | Quarz
0 / 0,5 |  | 310 |  | 2.65 |  | 117.16 | 20 | Okrilla
0,5 / 1,0 |  | 179 |  | 2.65 |  | 67.37 | 11.5 | Okrilla
1,0 / 2,0 |  | 179 |  | 2.65 |  | 67.37 | 11.5 | Okrilla
2,0 / 4,0 |  | 116 |  | 2.65 |  | 43.94 | 7.5 | Okrilla
4,0 / 8,0 |  | 116 |  | 2.65 |  | 43.94 | 7.5 | Okrilla
8,0 / 16,0 |  | 652 |  | 2.65 |  | 246.04 | 42 | Dorsten
|  | --- |  | --- |  | -- | --
|  | --- |  | --- |  | -- | --
Frischbeton |  | 2341.55 |  | --- |  | 1000
Mehlkornanteil |  | --- |  | --- |  | ---
Mörtelanteil |  | --- |  | --- |  | ---
1 Probekörper 1840x1220x300mm | [5 empty] | 673.44 | l
6 Probewürfel (150 mm x 150 mm x 150 mm) | [5 empty] | 20.25 | l
3 Zylinder Ø 100 mm, Höhe 300 mm | [5 empty] | 7.068583 | l
[6 empty] | 700.7586 | l

## Mischanweisung
BAM 7.4 | Betonzusammensetzung, Mischanweisung, | [7 empty] | Datum: | 2018-07-03
| Frischbetonprüfung | [7 empty] | Name: | Haamkens
Antragsteller: |  |  | Katja Brecht (7.3) | [5 empty] | 2 Mischungen
Antrags-/ Projekt-Nr.: |  |  | 7.4 FE 742 | [5 empty] | Mischer: | TEKA 500
Bezeichnung der Proben: |  |  | SVB | [5 empty] | C45/55
1. Betonzusammensetzung und Mischanweisung | [7 empty] | 2. Frischbetonprüfung
Stoffart |  | Zusammen- |  | Mischanweisung |  |  |  | Betonkonsistenbereich
|  | setzung |  | 360 | l | 360 | l |  |  | 5` | 20`
|  |  |  | Einzelkomp. |  | additiv |  | Setzfließmaß in mm
Zementwerk: | Rüdersdorf | kg/m³ |  | kg |  | kg |  | Verdichtungsmaß:
Zement | CEM I 42,5 R | 300 |  | 108 |  | 108 |  | Setzmaß in cm
Wasser (gesamt) |  | 180 |  | 64.8 |  | 64.8 |  | Luftgehalt P in Vol.-%:
Wasser (wirksam) |  | --- |  | --- |  | --- |  | Rohdichte im Luftgehaltsprüftopf
Luftgehalt |  | --- |  | --- |  | --- |  | Betonmasse in kg
Zusatzstoff | Medenbach | 301 |  | 108.36 |  | 108.36 |  | Topfvolumen in dm³: |  | 8
Zusatzmittel | FM 591 BASF | 8.55 |  | 3.08 |  | 3.08 |  | Rohdichte in kg/m³: |  | 0
Gesamt |  | --- |  | --- |  | --- |  | Temperatur in °C
Zuschlag (gesamt) |  | 1552 | % | 558.72 |  | 558.72 |  | Frischbeton |  | Luft
0 / 0,3 | Quarz | 0 | 0 | 0 |  | 0 |  | 23.8
0 / 0,5 | Okrilla | 310 | 20 | 111.6 |  | 111.6 |  | Wasserzementwert W/Z
0,50 / 1,0 | Okrilla | 179 | 11.5 | 64.44 |  | 176.04 |  | W/Z - Soll |  | 0.6
1,0 / 2,0 | Okrilla | 179 | 11.5 | 64.44 |  | 240.48 |  | W/Z - Ist
2,0 / 4,0 | Okrilla | 116 | 7.5 | 41.76 |  | 282.24 |  | Beurteilung der Verarbeitbarkeit
4,0 / 8,0 | Okrilla | 116 | 7.5 | 41.76 |  | 324
8,0 / 16,0 | Dorsten | 652 | 42 | 234.72 |  | 558.72
16,0 / 31,5 |  | --- | -- | --- |  | ---
--- |  | --- | -- | --- |  | --- |  | Verdichtung des Frischbetons
--- |  | --- | -- | --- |  | --- |  | Rütteltisch: |  | ohne
Frischbeton |  | 2341.55 | -- | 842.96 |  | 842.96
3. Frischbetonrohdichten |  |  |  | Hergestellt am: |  |  | 2018-07-03
Probenbezeichnung |  | Nr.
Masse des Probekörpers |  | kg
Volumen des Probekörpers |  | dm³ |  | 3.375
Frischbetonrohdichte |  | kg/dm³ |  | 0 |  | 0 |  | 0 | 0 | 0 | 0
Mittelwert |  | kg/dm³ |  | 0 |  |  |  |  | 0
1 Probekörper 1840x1220x300mm | [5 empty] | 673.44 | l
6 Probewürfel (150 mm x 150 mm x 150 mm) | [5 empty] | 20.25 | l
3 Zylinder Ø 100 mm, Höhe 300 mm | [5 empty] | 7.068583 | l
[6 empty] | 700.7586 | l