## Sieblinie MI-V
BAM | Kornzusammensetzung von Zuschlaggemischen für Beton | [8 empty] | Datum: |  | 2005-11-11
VII.1 | Rechnerische Ermittlung der Sieblinie und graphische Darstellung | [8 empty] | Bearbeiter: |  | Wer
Antragsteller: |  |  |  | BAM 7.0 (Werner) |  |  |  |  | Sand/Kies
Antrags-/ Projekt-Nr.: |  |  |  | BA-Losert |  |  |  |  | Datei:
Betonsorte u. -festigkeitsklasse: | [7 empty] | Sieblinie: |  | SVB (aus BA-Zivkov)
Zusammensetzung der Korngruppen | [7 empty] | Kennwert: |  | Körnungsziffer |  | 3.863
Korngruppe |  |  |  | Durchgang in M.-% durch die Siebe (Maschen-bzw. Lochweite in mm) | [7 empty] | Material-
mm |  |  | 0.125 | 0.25 | 0.5 | 1 | 2 | 4 | 8 | 16 | 31.5 | herkunft
0 / 0,3 |  |  | 52.4 | 77 | 99.9687 | 100 | 100 | 100 | 100 | 100 | 100 | Quarz
0 / 0,5 |  |  | 2.9 | 41.7 | 99.8 | 100 | 100 | 100 | 100 | 100 | 100 | Okrilla
0,5 / 1,0 |  |  | 0.3 | 1.1 | 3.6 | 99.1 | 100 | 100 | 100 | 100 | 100 | Okrilla
1,0 / 2,0 |  |  | 0.1 | 0.1 | 0.2 | 3.1 | 93.1 | 100 | 100 | 100 | 100 | Okrilla
2,0 / 4,0 |  |  | 0.00644891 | 0 | 0 | 0 | 0.5 | 97.8 | 100 | 100 | 100 | Okrilla
4,0 / 8,0 |  |  | 0.01587943 | 0.3 | 0.3 | 0.4 | 0.8 | 0.7 | 93.2 | 100 | 100 | Okrilla
8,0 /16,0 |  |  | 0.04334474 | 0.1 | 0.1 | 0.1 | 0.3 | 0.8 | 7.2 | 98.9 | 100 | Okrilla
Berechnung der Sieblinie
Sollsieblinie |  |  | 0 | 8 | 20 | 32 | 44 | 52 | 61 | 99 | 100 | 3.84
Korngruppe |  |  |  | Durchgang in M-% durch die Siebe (Maschen-bzw. Lochweite in mm) | [7 empty] | Körnungs-
mm |  | Anteil in % | 0.125 | 0.25 | 0.5 | 1 | 2 | 4 | 8 | 16 | 31.5 | ziffer |  | Istsieblinie | A16 | B16 | C16 | U16
0 / 0,3 |  | 0 | 0 | 0 | 0 | 0 | 0 | 0 | 0 | 0 |  |  | 0 | 0 | 0 | 0 | 0 | 0
0 / 0,5 |  | 20 | 0.6 | 8.3 | 20 | 20 | 20 | 20 | 20 | 20 |  |  | 0.125 | 0.6 | 0 | 0 | 0 | 0
0,5 / 1,0 |  | 11.5 | 0 | 0.1 | 0.4 | 11.4 | 11.5 | 11.5 | 11.5 | 11.5 |  |  | 0.25 | 8.4 | 3 | 8 | 18 | 3
1,0 / 2,0 |  | 11.5 | 0 | 0 | 0 | 0.4 | 10.7 | 11.5 | 11.5 | 11.5 |  |  | 0.5 | 20.4 | 8 | 20 | 34 | 8
2,0 / 4,0 |  | 7.5 | 0 | 0 | 0 | 0 | 0 | 7.3 | 7.5 | 7.5 |  |  | 1 | 31.8 | 12 | 32 | 49 | 12
4,0 / 8,0 |  | 7.5 | 0 | 0 | 0 | 0 | 0.1 | 0.1 | 7 | 7.5 |  |  | 2 | 42.4 | 21 | 42 | 62 | 30
8,0 / 16,0 |  | 42 | 0 | 0 | 0 | 0 | 0.1 | 0.3 | 3 | 41.5 |  |  | 4 | 50.7 | 36 | 56 | 74 | 30
[13 empty] | 8 | 60.5 | 60 | 76 | 88 | 30
Istsieblinie |  | 100 | 0.6 | 8.4 | 20.4 | 31.8 | 42.4 | 50.7 | 60.5 | 99.5 |  | 3.863 | 16 | 99.5 | 100 | 100 | 100 | 100
Abweichung in % |  |  | 0.6 | 0.4 | 0.4 | -0.2 | -1.6 | -1.3 | -0.5 | 0.5 |  | 0.023
Annahme: V-% gleich M-%
[5 empty] | 0.125 | 0.25 | 0.5 | 1 | 2 | 4 | 8 | 16
|  | Fuller |  |  | 8.838835 | 12.5 | 17.67767 | 25 | 35.35534 | 50 | 70.71068 | 100
|  | Empa |  |  | 4.810042 | 7.03125 | 10.40133 | 15.625 | 23.92767 | 37.5 | 60.35534 | 100
|  | Mittel |  |  | 6.824439 | 9.765625 | 14.0395 | 20.3125 | 29.6415 | 43.75 | 65.53301 | 100
|  | 2/3+1/3 |  |  | 7.495904 | 10.67708 | 15.25222 | 21.875 | 31.54612 | 45.83333 | 67.2589 | 100

## Sieblinie MVI
BAM | Kornzusammensetzung von Zuschlaggemischen für Beton | [8 empty] | Datum: |  | 2005-11-11
VII.1 | Rechnerische Ermittlung der Sieblinie und graphische Darstellung | [8 empty] | Bearbeiter: |  | Haa
Antragsteller: |  |  |  | BAM 7.0 (Werner) |  |  |  |  | Sand/Kies
Antrags-/ Projekt-Nr.: |  |  |  | BA-Losert |  |  |  |  | Datei:
Betonsorte u. -festigkeitsklasse: | [7 empty] | Sieblinie: |  | AB 16
Zusammensetzung der Korngruppen | [7 empty] | Kennwert: |  | Körnungsziffer |  | 3.05
Korngruppe |  |  |  | Durchgang in M.-% durch die Siebe (Maschen-bzw. Lochweite in mm) | [7 empty] | Material-
mm |  |  | 0.125 | 0.25 | 0.5 | 1 | 2 | 4 | 8 | 16 | 31.5 | herkunft
0 / 0,3 |  |  | 52.4 | 77 | 99.9687 | 100 | 100 | 100 | 100 | 100 | 100 | Quarz
0 / 0,5 |  |  | 2.904808 | 41.6675 | 99.79168 | 100 | 100 | 100 | 100 | 100 | 100 | Okrilla
0,5 / 1,0 |  |  | 0.3137673 | 1.089891 | 3.643296 | 99.10557 | 100 | 100 | 100 | 100 | 100 | Okrilla
1,0 / 2,0 |  |  | 0.1262185 | 0.1328689 | 0.1892956 | 3.119869 | 93.10293 | 100 | 100 | 100 | 100 | Okrilla
2,0 / 4,0 |  |  | 0.00644891 | 0.00969603 | 0.01291121 | 0.02916126 | 0.5435268 | 97.8349 | 100 | 100 | 100 | Okrilla
4,0 / 8,0 |  |  | 0.01587943 | 0.02032169 | 0.02323441 | 0.03073575 | 0.04851776 | 0.6784529 | 93.21191 | 100 | 100 | Okrilla
8,0 /16,0 |  |  | 0.04334474 | 0.06782417 | 0.09230362 | 0.13561 | 0.2608345 | 0.7546774 | 7.157241 | 98.94148 | 100 | Okrilla
Berechnung der Sieblinie
Sollsieblinie |  |  | 2.5 | 9.5 | 22 | 34.5 | 42.7 | 48.4 | 64.9 | 99.9 |  | 3.781
Korngruppe |  |  |  | Durchgang in M-% durch die Siebe (Maschen-bzw. Lochweite in mm) | [7 empty] | Körnungs-
mm |  | Anteil in % | 0.125 | 0.25 | 0.5 | 1 | 2 | 4 | 8 | 16 | 31.5 | ziffer |  | Istsieblinie | A 8 | B 8 | C 8 | U 8
0 / 0,3 |  |  | 0 | 0 | 0 | 0 | 0 | 0 | 0 | 0 |  |  | 0 | 0 | 0 | 0 | 0 | 0
0 / 0,5 |  | 30 | 0.9 | 12.5 | 29.9 | 30 | 30 | 30 | 30 | 30 |  |  | 0.125 | 0.9 | 2 | 4 | 7 | 2
0,5 / 1,0 |  | 10 | 0 | 0.1 | 0.4 | 9.9 | 10 | 10 | 10 | 10 |  |  | 0.25 | 12.6 | 5 | 11 | 21 | 5
1,0 / 2,0 |  | 10 | 0 | 0 | 0 | 0.3 | 9.3 | 10 | 10 | 10 |  |  | 0.5 | 30.3 | 14 | 26 | 39 | 17
2,0 / 4,0 |  | 15 | 0 | 0 | 0 | 0 | 0.1 | 14.7 | 15 | 15 |  |  | 1 | 40.2 | 21 | 42 | 57 | 30
4,0 / 8,0 |  | 35 | 0 | 0 | 0 | 0 | 0 | 0.2 | 32.6 | 35 |  |  | 2 | 49.4 | 36 | 57 | 71 | 30
8,0 / 16,0 |  | 0 | 0 | 0 | 0 | 0 | 0 | 0 | 0 | 0 |  |  | 4 | 64.9 | 61 | 74 | 85 | 30
[13 empty] | 8 | 97.6 | 100 | 100 | 100 | 100
Istsieblinie |  | 100 | 0.9 | 12.6 | 30.3 | 40.2 | 49.4 | 64.9 | 97.6 | 100 |  | 3.05 | 16 | 100 | 100 | 100 | 100 | 100
Abweichung in % |  |  | -1.6 | 3.1 | 8.3 | 5.7 | 6.7 | 16.5 | 32.7 | 0.1 |  | -0.731
Annahme: V-% gleich M-%
[5 empty] | 0.125 | 0.25 | 0.5 | 1 | 2 | 4 | 8 | 16
|  | Fuller |  |  | 8.838835 | 12.5 | 17.67767 | 25 | 35.35534 | 50 | 70.71068 | 100
|  | Empa |  |  | 4.810042 | 7.03125 | 10.40133 | 15.625 | 23.92767 | 37.5 | 60.35534 | 100
|  | Mittel |  |  | 6.824439 | 9.765625 | 14.0395 | 20.3125 | 29.6415 | 43.75 | 65.53301 | 100
|  | 2/3+1/3 |  |  | 7.495904 | 10.67708 | 15.25222 | 21.875 | 31.54612 | 45.83333 | 67.2589 | 100

## RezepturMI
BAM | Berechnung der Zusammensetzung von Beton | [6 empty] | Datum: | 2014-06-30
7.0 | [7 empty] | Bearbeiter: |  | Werner
Antragsteller: |  |  | BAM 7.0
Antrags-/ Projekt-Nr.: |  |  | BA-Losert
Bezeichnung der Proben: |  |  | BA-Losert MI
Betonsorte u.-festigkeitsklasse:
Wasserzementwert |  | 0,53 w/b = 0,29 |  |  | Konsistenz: |  | SVB
Sieblinie n. DIN 1045: |  | SVB |  |  | Körnungsziffer (k-Wert): |  |  | 3.88
Sieblinie des Zuschlags: | [6 empty] | Vol Leim/Zuschlag |  |  | 68.23688
Sieblochweite in mm |  | 0.25 | 0.5 | 1 | 2 | 4 | 8 | 16 | 31.5 | k-Wert
Durchgang in Vol. -% |  | 8.1 | 19.4 | 31.6 | 43.1 | 50.8 | 59.8 | 99.1 | 100 | 3.881
Berechnung der Betonzusammensetzung
Stoffart |  | Stoffmenge |  | Dichte bzw. |  | Stoffraum |  | Sonstiges/Bemerkungen
Rohdichte
|  | kg/m³ |  | kg/dm³ |  | dm³ |  | ---
Zement |  | 330 |  | 3.123 |  | 105.7 |  | CEM I 42,5 R
Wasser (gesamt) |  | 175 |  | 1 |  | 175
Wasser (wirksam) |  | --- |  | --- |  | ---
Luftgehalt |  | --- |  | --- |  | 20
Zusatzstoff | Kalksteinmehl | 273 |  | 2.74 |  | 99.6 |  | Medenbach
Zusatzmittel |  | 5.61 |  | 1.05 |  | 5.3 |  | FM 595 BASF
Gesamt |  | 783.61 |  | --- |  | 405.6
Zuschlag (gesamt) |  | 1564 |  | --- |  | 594.4 | Vol. -%
0 / 0,3 |  | 0 |  | 2.65 |  | 0 | 0 | Quarz
0,1 / 0,5 |  | 313 |  | 2.63 |  | 118.88 | 20 | Okrilla
0,5 / 1,0 |  | 180 |  | 2.63 |  | 68.36 | 11.5 | Okrilla
1,0 / 2,0 |  | 180 |  | 2.63 |  | 68.36 | 11.5 | Okrilla
2,0 / 4,0 |  | 117 |  | 2.63 |  | 44.58 | 7.5 | Okrilla
4,0 / 8,0 |  | 117 |  | 2.63 |  | 44.58 | 7.5 | Okrilla
8,0 / 16,0 |  | 657 |  | 2.63 |  | 249.65 | 42 | Okrilla
|  | --- |  | --- |  | -- | --
|  | --- |  | --- |  | -- | --
Frischbeton |  | 2347.61 |  | --- |  | 1000
Mehlkornanteil |  | --- |  | --- |  | ---
Mörtelanteil |  | --- |  | --- |  | ---

## RezepturMII
BAM | Berechnung der Zusammensetzung von Beton | [6 empty] | Datum: | 2014-06-30
7.0 | [7 empty] | Bearbeiter: |  | Werner
Antragsteller: |  |  | BAM 7.0
Antrags-/ Projekt-Nr.: |  |  | BA-Losert
Bezeichnung der Proben: |  |  | BA-Losert MII
Betonsorte u.-festigkeitsklasse:
Wasserzementwert |  | 0,53 w/b = 0,32 |  |  | Konsistenz: |  | SVB
Sieblinie n. DIN 1045: |  | SVB |  |  | Körnungsziffer (k-Wert): |  |  | 3.88
Sieblinie des Zuschlags: | [6 empty] | Vol Leim/Zuschlag |  |  | 62.44314
Sieblochweite in mm |  | 0.25 | 0.5 | 1 | 2 | 4 | 8 | 16 | 31.5 | k-Wert
Durchgang in Vol. -% |  | 8.1 | 19.4 | 31.6 | 43.1 | 50.8 | 59.8 | 99.1 | 100 | 3.881
Berechnung der Betonzusammensetzung
Stoffart |  | Stoffmenge |  | Dichte bzw. |  | Stoffraum |  | Sonstiges/Bemerkungen
Rohdichte
|  | kg/m³ |  | kg/dm³ |  | dm³ |  | ---
Zement |  | 330 |  | 3.123 |  | 105.7 |  | CEM I 42,5 R
Wasser (gesamt) |  | 175 |  | 1 |  | 175
Wasser (wirksam) |  | --- |  | --- |  | ---
Luftgehalt |  | --- |  | --- |  | 20
Zusatzstoff | Kalksteinmehl | 212 |  | 2.74 |  | 77.4 |  | Medenbach
Zusatzmittel |  | 6.6 |  | 1.05 |  | 6.3 |  | FM 595 BASF
Gesamt |  | 723.6 |  | --- |  | 384.4
Zuschlag (gesamt) |  | 1618 |  | --- |  | 615.6 | Vol. -%
0 / 0,3 |  | 0 |  | 2.65 |  | 0 | 0 | Quarz
0,1 / 0,5 |  | 324 |  | 2.63 |  | 123.12 | 20 | Okrilla
0,5 / 1,0 |  | 186 |  | 2.63 |  | 70.79 | 11.5 | Okrilla
1,0 / 2,0 |  | 186 |  | 2.63 |  | 70.79 | 11.5 | Okrilla
2,0 / 4,0 |  | 121 |  | 2.63 |  | 46.17 | 7.5 | Okrilla
4,0 / 8,0 |  | 121 |  | 2.63 |  | 46.17 | 7.5 | Okrilla
8,0 / 16,0 |  | 680 |  | 2.63 |  | 258.55 | 42 | Okrilla
|  | --- |  | --- |  | -- | --
|  | --- |  | --- |  | -- | --
Frischbeton |  | 2341.6 |  | --- |  | 1000
Mehlkornanteil |  | --- |  | --- |  | ---
Mörtelanteil |  | --- |  | --- |  | ---

## RezepturMIII
BAM | Berechnung der Zusammensetzung von Beton | [6 empty] | Datum: | 2014-06-30
7.0 | [7 empty] | Bearbeiter: |  | Werner
Antragsteller: |  |  | BAM 7.0
Antrags-/ Projekt-Nr.: |  |  | BA-Losert
Bezeichnung der Proben: |  |  | BA-Losert MIII
Betonsorte u.-festigkeitsklasse:
Wasserzementwert |  | 0,53 w/b = 0,37 |  |  | Konsistenz: |  | SVB
Sieblinie n. DIN 1045: |  | SVB |  |  | Körnungsziffer (k-Wert): |  |  | 3.88
Sieblinie des Zuschlags: | [6 empty] | Vol Leim/Zuschlag |  |  | 56.00624
Sieblochweite in mm |  | 0.25 | 0.5 | 1 | 2 | 4 | 8 | 16 | 31.5 | k-Wert
Durchgang in Vol. -% |  | 8.1 | 19.4 | 31.6 | 43.1 | 50.8 | 59.8 | 99.1 | 100 | 3.881
Berechnung der Betonzusammensetzung
Stoffart |  | Stoffmenge |  | Dichte bzw. |  | Stoffraum |  | Sonstiges/Bemerkungen
Rohdichte
|  | kg/m³ |  | kg/dm³ |  | dm³ |  | ---
Zement |  | 330 |  | 3.123 |  | 105.7 |  | CEM I 42,5 R
Wasser (gesamt) |  | 175 |  | 1 |  | 175
Wasser (wirksam) |  | --- |  | --- |  | ---
Luftgehalt |  | --- |  | --- |  | 20
Zusatzstoff | Kalksteinmehl | 147 |  | 2.74 |  | 53.6 |  | Medenbach
Zusatzmittel |  | 4.95 |  | 1.05 |  | 4.7 |  | FM 595 BASF
Gesamt |  | 656.95 |  | --- |  | 359
Zuschlag (gesamt) |  | 1685 |  | --- |  | 641 | Vol. -%
0 / 0,3 |  | 0 |  | 2.65 |  | 0 | 0 | Quarz
0,1 / 0,5 |  | 337 |  | 2.63 |  | 128.2 | 20 | Okrilla
0,5 / 1,0 |  | 194 |  | 2.63 |  | 73.72 | 11.5 | Okrilla
1,0 / 2,0 |  | 194 |  | 2.63 |  | 73.72 | 11.5 | Okrilla
2,0 / 4,0 |  | 126 |  | 2.63 |  | 48.08 | 7.5 | Okrilla
4,0 / 8,0 |  | 126 |  | 2.63 |  | 48.08 | 7.5 | Okrilla
8,0 / 16,0 |  | 708 |  | 2.63 |  | 269.22 | 42 | Okrilla
|  | --- |  | --- |  | -- | --
|  | --- |  | --- |  | -- | --
Frischbeton |  | 2341.95 |  | --- |  | 1000
Mehlkornanteil |  | --- |  | --- |  | ---
Mörtelanteil |  | --- |  | --- |  | ---

## RezepturMIV
BAM | Berechnung der Zusammensetzung von Beton | [6 empty] | Datum: | 2014-06-30
7.0 | [7 empty] | Bearbeiter: |  | Werner
Antragsteller: |  |  | BAM 7.0
Antrags-/ Projekt-Nr.: |  |  | BA-Losert
Bezeichnung der Proben: |  |  | BA-Losert MIV
Betonsorte u.-festigkeitsklasse:
Wasserzementwert |  | 0,53 w/b = 0,43 |  |  | Konsistenz: |  | SVB
Sieblinie n. DIN 1045: |  | SVB |  |  | Körnungsziffer (k-Wert): |  |  | 3.88
Sieblinie des Zuschlags: | [6 empty] | Vol Leim/Zuschlag |  |  | 49.8801
Sieblochweite in mm |  | 0.25 | 0.5 | 1 | 2 | 4 | 8 | 16 | 31.5 | k-Wert
Durchgang in Vol. -% |  | 8.1 | 19.4 | 31.6 | 43.1 | 50.8 | 59.8 | 99.1 | 100 | 3.881
Berechnung der Betonzusammensetzung
Stoffart |  | Stoffmenge |  | Dichte bzw. |  | Stoffraum |  | Sonstiges/Bemerkungen
Rohdichte
|  | kg/m³ |  | kg/dm³ |  | dm³ |  | ---
Zement |  | 330 |  | 3.123 |  | 105.7 |  | CEM I 42,5 R
Wasser (gesamt) |  | 175 |  | 1 |  | 175
Wasser (wirksam) |  | --- |  | --- |  | ---
Luftgehalt |  | --- |  | --- |  | 20
Zusatzstoff | Kalksteinmehl | 76 |  | 2.74 |  | 27.7 |  | Medenbach
Zusatzmittel |  | 4.62 |  | 1.05 |  | 4.4 |  | FM 595 BASF
Gesamt |  | 585.62 |  | --- |  | 332.8
Zuschlag (gesamt) |  | 1756 |  | --- |  | 667.2 | Vol. -%
0 / 0,3 |  | 0 |  | 2.65 |  | 0 | 0 | Quarz
0,1 / 0,5 |  | 351 |  | 2.63 |  | 133.44 | 20 | Okrilla
0,5 / 1,0 |  | 202 |  | 2.63 |  | 76.73 | 11.5 | Okrilla
1,0 / 2,0 |  | 202 |  | 2.63 |  | 76.73 | 11.5 | Okrilla
2,0 / 4,0 |  | 132 |  | 2.63 |  | 50.04 | 7.5 | Okrilla
4,0 / 8,0 |  | 132 |  | 2.63 |  | 50.04 | 7.5 | Okrilla
8,0 / 16,0 |  | 737 |  | 2.63 |  | 280.22 | 42 | Okrilla
|  | --- |  | --- |  | -- | --
|  | --- |  | --- |  | -- | --
Frischbeton |  | 2341.62 |  | --- |  | 1000
Mehlkornanteil |  | --- |  | --- |  | ---
Mörtelanteil |  | --- |  | --- |  | ---

## RezepturMV
BAM | Berechnung der Zusammensetzung von Beton | [6 empty] | Datum: | 2014-06-30
7.0 | [7 empty] | Bearbeiter: |  | Werner
Antragsteller: |  |  | BAM 7.0
Antrags-/ Projekt-Nr.: |  |  | BA-Losert
Bezeichnung der Proben: |  |  | BA-Losert MV
Betonsorte u.-festigkeitsklasse:
Wasserzementwert |  | 0,53 w/b = 0,53 |  |  | Konsistenz: |  | SVB
Sieblinie n. DIN 1045: |  | SVB |  |  | Körnungsziffer (k-Wert): |  |  | 3.88
Sieblinie des Zuschlags: | [6 empty] | Vol Leim/Zuschlag |  |  | 43.63689
Sieblochweite in mm |  | 0.25 | 0.5 | 1 | 2 | 4 | 8 | 16 | 31.5 | k-Wert
Durchgang in Vol. -% |  | 8.1 | 19.4 | 31.6 | 43.1 | 50.8 | 59.8 | 99.1 | 100 | 3.881
Berechnung der Betonzusammensetzung
Stoffart |  | Stoffmenge |  | Dichte bzw. |  | Stoffraum |  | Sonstiges/Bemerkungen
Rohdichte
|  | kg/m³ |  | kg/dm³ |  | dm³ |  | ---
Zement |  | 330 |  | 3.123 |  | 105.7 |  | CEM I 42,5 R
Wasser (gesamt) |  | 175 |  | 1 |  | 175
Wasser (wirksam) |  | --- |  | --- |  | ---
Luftgehalt |  | --- |  | --- |  | 20
Zusatzstoff | Kalksteinmehl | 0 |  | 2.74 |  | 0 |  | Medenbach
Zusatzmittel |  | 3.3 |  | 1.05 |  | 3.1 |  | FM 595 BASF
Gesamt |  | 508.3 |  | --- |  | 303.8
Zuschlag (gesamt) |  | 1831 |  | --- |  | 696.2 | Vol. -%
0 / 0,3 |  | 0 |  | 2.65 |  | 0 | 0 | Quarz
0,1 / 0,5 |  | 366 |  | 2.63 |  | 139.24 | 20 | Okrilla
0,5 / 1,0 |  | 211 |  | 2.63 |  | 80.06 | 11.5 | Okrilla
1,0 / 2,0 |  | 211 |  | 2.63 |  | 80.06 | 11.5 | Okrilla
2,0 / 4,0 |  | 137 |  | 2.63 |  | 52.22 | 7.5 | Okrilla
4,0 / 8,0 |  | 137 |  | 2.63 |  | 52.22 | 7.5 | Okrilla
8,0 / 16,0 |  | 769 |  | 2.63 |  | 292.4 | 42 | Okrilla
|  | --- |  | --- |  | -- | --
|  | --- |  | --- |  | -- | --
Frischbeton |  | 2339.3 |  | --- |  | 1000
Mehlkornanteil |  | --- |  | --- |  | ---
Mörtelanteil |  | --- |  | --- |  | ---

## RezepturMVI
BAM | Berechnung der Zusammensetzung von Beton | [6 empty] | Datum: | 30.06.
#REF! | [7 empty] | Bearbeiter: |  | Werner
Antragsteller: |  |  | BAM 7.0
Antrags-/ Projekt-Nr.: |  |  | BA-Losert
Bezeichnung der Proben: |  |  | BA-Losert MVI
Betonsorte u.-festigkeitsklasse:
Wasserzementwert |  | 0.3 |  |  | Konsistenz:
Sieblinie n. DIN 1045: |  |  |  |  | Körnungsziffer (k-Wert): |  |  | 3.05
Sieblinie des Zuschlags:
Sieblochweite in mm |  | 0.25 | 0.5 | 1 | 2 | 4 | 8 | 16 | 31.5 | k-Wert
Durchgang in Vol. -% |  | 12.6 | 30.3 | 40.2 | 49.4 | 64.9 | 97.6 | 100 | 100 | 3.05
Berechnung der Betonzusammensetzung
Stoffart |  | Stoffmenge |  | Dichte bzw. |  | Stoffraum |  | Sonstiges/Bemerkungen
Rohdichte
|  | kg/m³ |  | kg/dm³ |  | dm³ |  | ---
Zement |  | 580 |  | 3.123 |  | 185.7 |  | CEM I 42,5 R
Wasser (gesamt) |  | 173 |  | 1 |  | 173
Wasser (wirksam) |  | --- |  | --- |  | ---
Luftgehalt |  | --- |  | --- |  | 20
Zusatzstoff | Mikrosilika | 63.8 |  | 2.39 |  | 26.7
Zusatzmittel |  | 5.61 |  | 1.05 |  | 5.3 |  | FM 595 BASF
Gesamt |  | 822.41 |  | --- |  | 410.7
Zuschlag (gesamt) |  | 1549 |  | --- |  | 589.3 | Vol. -%
0 / 0,3 |  | 0 |  | 2.65 |  | 0 | 0 | Quarz
0,1 / 0,5 |  | 465 |  | 2.63 |  | 176.79 | 30 | Okrilla
0,5 / 1,0 |  | 155 |  | 2.63 |  | 58.93 | 10 | Okrilla
1,0 / 2,0 |  | 155 |  | 2.63 |  | 58.93 | 10 | Okrilla
2,0 / 4,0 |  | 232 |  | 2.63 |  | 88.4 | 15 | Okrilla
4,0 / 8,0 |  | 542 |  | 2.63 |  | 206.26 | 35 | Okrilla
8,0 / 16,0 |  | 0 |  | 2.63 |  | 0 | 0 | Okrilla
|  | --- |  | --- |  | -- | --
|  | --- |  | --- |  | -- | --
Frischbeton |  | 2371.41 |  | --- |  | 1000
Mehlkornanteil |  | --- |  | --- |  | ---
Mörtelanteil |  | --- |  | --- |  | ---

## MischanweisungMI
BAM | Betonzusammensetzung, Mischanweisung, | [7 empty] | Datum: | 2014-06-30
7.0 | Frischbetonprüfung | [7 empty] | Name: | We
Antragsteller: |  |  | Werner
Antrags-/ Projekt-Nr.: |  |  | 7 - FE | [5 empty] | Mischer:
Bezeichnung der Proben: |  |  | BA-Losert MI
1. Betonzusammensetzung und Mischanweisung | [7 empty] | 2. Frischbetonprüfung
Stoffart |  | Zusammen- |  | Mischanweisung |  |  |  | Betonkonsistenbereich
|  | setzung |  | 85 | l | 85 | l | Ausbreitmaß in mm
|  |  |  | Einzelkomp. |  | additiv |  | Verdichtungsmaß: |  | -
Zementwerk: | Rüdersdorf | kg/m³ |  | kg |  | kg |  | Setzmaß in cm |  | -
Zement | CEM I 42,5 R | 330 |  | 28.05 |  | 28.05
Wasser (gesamt) |  | 175 |  | 14.88 |  | 14.88 |  | Luftgehalt P in Vol.-%:
Wasser (wirksam) |  | --- |  | --- |  | --- |  | Rohdichte im Luftgehaltsprüftopf
Luftgehalt |  | --- |  | --- |  | --- |  | Betonmasse in kg
Zusatzstoff | Kalksteinmehl | 273 |  | 23.205 |  | 23.205 |  | Topfvolumen in dm³: |  | 8 | 8
Zusatzmittel | FM 595 BASF | 5.61 |  | 0.477 |  | 0.477 |  | Rohdichte in kg/dm³: |  | 0 | 0
Gesamt |  | 783.61 |  | 66.612 |  | 66.612 |  | Temperatur in °C
Zuschlag (gesamt) |  | 1564 | % | 132.94 |  | 132.94 |  | Frischbeton |  | Luft
0 / 0,3 | Quarz | 0 | 0 | 0 |  | 0
0 / 0,5 | Okrilla | 313 | 20 | 26.605 |  | 26.605 |  | Wasserzementwert W/Z
0,50 / 1,0 | Okrilla | 180 | 11.5 | 15.3 |  | 41.905 |  | W/Z - Soll
1,0 / 2,0 | Okrilla | 180 | 11.5 | 15.3 |  | 57.205 |  | W/Z - Ist
2,0 / 4,0 | Okrilla | 117 | 7.5 | 9.945 |  | 67.15 |  | Beurteilung der Verarbeitbarkeit
4,0 / 8,0 | Okrilla | 117 | 7.5 | 9.945 |  | 77.095 |  | BASF FM 595
8,0 / 16,0 | Okrilla | 657 | 42 | 55.845 |  | 132.94 |  | Dosierbereich 0,1-2,3 M.-% v. Zement
16,0 / 31,5 |  | --- | -- | --- |  | --- |  | 0
--- |  | --- | -- | --- |  | --- |  | Verdichtung des Frischbetons
--- |  | --- | -- | --- |  | --- |  | Rütteltisch: |  | 15 sec.
Frischbeton |  | 2347.61 | -- | 199.55 |  | 199.55
3. Frischbetonrohdichten |  |  |  | Hergestellt am: |  |  | 2014-06-30
Probenbezeichnung |  | Nr. |  | 1 |  | 2 |  | 3
Masse des Probekörpers |  | kg
Volumen des Probekörpers |  | dm³ |  | 3.375
Frischbetonrohdichte |  | kg/dm³ |  | 0 |  | 0 |  | 0 | 0 | 0 | 0
Mittelwert |  | kg/dm³ |  | 0 |  |  |  |  | 0

## MischanweisungMII
BAM | Betonzusammensetzung, Mischanweisung, | [7 empty] | Datum: | 2014-06-30
7.0 | Frischbetonprüfung | [7 empty] | Name: | We
Antragsteller: |  |  | Werner
Antrags-/ Projekt-Nr.: |  |  | 7 - FE | [5 empty] | Mischer:
Bezeichnung der Proben: |  |  | BA-Losert MII
1. Betonzusammensetzung und Mischanweisung | [7 empty] | 2. Frischbetonprüfung
Stoffart |  | Zusammen- |  | Mischanweisung |  |  |  | Betonkonsistenbereich
|  | setzung |  | 85 | l | 85 | l | Ausbreitmaß in mm
|  |  |  | Einzelkomp. |  | additiv |  | Verdichtungsmaß: |  | -
Zementwerk: | Rüdersdorf | kg/m³ |  | kg |  | kg |  | Setzmaß in cm |  | -
Zement | CEM I 42,5 R | 330 |  | 28.05 |  | 28.05
Wasser (gesamt) |  | 175 |  | 14.88 |  | 14.88 |  | Luftgehalt P in Vol.-%:
Wasser (wirksam) |  | --- |  | --- |  | --- |  | Rohdichte im Luftgehaltsprüftopf
Luftgehalt |  | --- |  | --- |  | --- |  | Betonmasse in kg
Zusatzstoff | Kalksteinmehl | 212 |  | 18.02 |  | 18.02 |  | Topfvolumen in dm³: |  | 8 | 8
Zusatzmittel | FM 595 BASF | 6.6 |  | 0.561 |  | 0.561 |  | Rohdichte in kg/dm³: |  | 0 | 0
Gesamt |  | 723.6 |  | 61.511 |  | 61.511 |  | Temperatur in °C
Zuschlag (gesamt) |  | 1618 | % | 137.53 |  | 137.53 |  | Frischbeton |  | Luft
0 / 0,3 | Quarz | 0 | 0 | 0 |  | 0
0 / 0,5 | Okrilla | 324 | 20 | 27.54 |  | 27.54 |  | Wasserzementwert W/Z
0,50 / 1,0 | Okrilla | 186 | 11.5 | 15.81 |  | 43.35 |  | W/Z - Soll
1,0 / 2,0 | Okrilla | 186 | 11.5 | 15.81 |  | 59.16 |  | W/Z - Ist
2,0 / 4,0 | Okrilla | 121 | 7.5 | 10.285 |  | 69.45 |  | Beurteilung der Verarbeitbarkeit
4,0 / 8,0 | Okrilla | 121 | 7.5 | 10.285 |  | 79.735 |  | BASF FM 595
8,0 / 16,0 | Okrilla | 680 | 42 | 57.8 |  | 137.535 |  | Dosierbereich 0,1-2,3 M.-% v. Zement
16,0 / 31,5 |  | --- | -- | --- |  | --- |  | 0
--- |  | --- | -- | --- |  | --- |  | Verdichtung des Frischbetons
--- |  | --- | -- | --- |  | --- |  | Rütteltisch: |  | 15 sec.
Frischbeton |  | 2341.6 | -- | 199.04 |  | 199.04
3. Frischbetonrohdichten |  |  |  | Hergestellt am: |  |  | 2014-06-30
Probenbezeichnung |  | Nr. |  | 1 |  | 2 |  | 3
Masse des Probekörpers |  | kg
Volumen des Probekörpers |  | dm³ |  | 3.375
Frischbetonrohdichte |  | kg/dm³ |  | 0 |  | 0 |  | 0 | 0 | 0 | 0
Mittelwert |  | kg/dm³ |  | 0 |  |  |  |  | 0

## MischanweisungMIII
BAM | Betonzusammensetzung, Mischanweisung, | [7 empty] | Datum: | 2014-06-30
7.0 | Frischbetonprüfung | [7 empty] | Name: | We
Antragsteller: |  |  | Werner
Antrags-/ Projekt-Nr.: |  |  | 7 - FE | [5 empty] | Mischer:
Bezeichnung der Proben: |  |  | BA-Losert MIII
1. Betonzusammensetzung und Mischanweisung | [7 empty] | 2. Frischbetonprüfung
Stoffart |  | Zusammen- |  | Mischanweisung |  |  |  | Betonkonsistenbereich
|  | setzung |  | 85 | l | 85 | l | Ausbreitmaß in mm
|  |  |  | Einzelkomp. |  | additiv |  | Verdichtungsmaß: |  | -
Zementwerk: | Rüdersdorf | kg/m³ |  | kg |  | kg |  | Setzmaß in cm |  | -
Zement | CEM I 42,5 R | 330 |  | 28.05 |  | 28.05
Wasser (gesamt) |  | 175 |  | 14.88 |  | 14.88 |  | Luftgehalt P in Vol.-%:
Wasser (wirksam) |  | --- |  | --- |  | --- |  | Rohdichte im Luftgehaltsprüftopf
Luftgehalt |  | --- |  | --- |  | --- |  | Betonmasse in kg
Zusatzstoff | Kalksteinmehl | 147 |  | 12.495 |  | 12.495 |  | Topfvolumen in dm³: |  | 8 | 8
Zusatzmittel | FM 595 BASF | 4.95 |  | 0.421 |  | 0.421 |  | Rohdichte in kg/dm³: |  | 0 | 0
Gesamt |  | 656.95 |  | 55.846 |  | 55.846 |  | Temperatur in °C
Zuschlag (gesamt) |  | 1685 | % | 143.225 |  | 143.225 |  | Frischbeton |  | Luft
0 / 0,3 | Quarz | 0 | 0 | 0 |  | 0
0 / 0,5 | Okrilla | 337 | 20 | 28.645 |  | 28.645 |  | Wasserzementwert W/Z
0,50 / 1,0 | Okrilla | 194 | 11.5 | 16.49 |  | 45.135 |  | W/Z - Soll
1,0 / 2,0 | Okrilla | 194 | 11.5 | 16.49 |  | 61.625 |  | W/Z - Ist
2,0 / 4,0 | Okrilla | 126 | 7.5 | 10.71 |  | 72.34 |  | Beurteilung der Verarbeitbarkeit
4,0 / 8,0 | Okrilla | 126 | 7.5 | 10.71 |  | 83.05 |  | BASF FM 595
8,0 / 16,0 | Okrilla | 708 | 42 | 60.18 |  | 143.23 |  | Dosierbereich 0,1-2,3 M.-% v. Zement
16,0 / 31,5 |  | --- | -- | --- |  | --- |  | 0
--- |  | --- | -- | --- |  | --- |  | Verdichtung des Frischbetons
--- |  | --- | -- | --- |  | --- |  | Rütteltisch: |  | 15 sec.
Frischbeton |  | 2341.95 | -- | 199.07 |  | 199.07
3. Frischbetonrohdichten |  |  |  | Hergestellt am: |  |  | 2014-06-30
Probenbezeichnung |  | Nr. |  | 1 |  | 2 |  | 3
Masse des Probekörpers |  | kg
Volumen des Probekörpers |  | dm³ |  | 3.375
Frischbetonrohdichte |  | kg/dm³ |  | 0 |  | 0 |  | 0 | 0 | 0 | 0
Mittelwert |  | kg/dm³ |  | 0 |  |  |  |  | 0

## MischanweisungMIV
BAM | Betonzusammensetzung, Mischanweisung, | [7 empty] | Datum: | 2014-06-30
7.0 | Frischbetonprüfung | [7 empty] | Name: | We
Antragsteller: |  |  | Werner
Antrags-/ Projekt-Nr.: |  |  | 7 - FE | [5 empty] | Mischer:
Bezeichnung der Proben: |  |  | BA-Losert MIV
1. Betonzusammensetzung und Mischanweisung | [7 empty] | 2. Frischbetonprüfung
Stoffart |  | Zusammen- |  | Mischanweisung |  |  |  | Betonkonsistenbereich
|  | setzung |  | 85 | l | 85 | l | Ausbreitmaß in mm
|  |  |  | Einzelkomp. |  | additiv |  | Verdichtungsmaß: |  | -
Zementwerk: | Rüdersdorf | kg/m³ |  | kg |  | kg |  | Setzmaß in cm |  | -
Zement | CEM I 42,5 R | 330 |  | 28.05 |  | 28.05
Wasser (gesamt) |  | 175 |  | 14.88 |  | 14.88 |  | Luftgehalt P in Vol.-%:
Wasser (wirksam) |  | --- |  | --- |  | --- |  | Rohdichte im Luftgehaltsprüftopf
Luftgehalt |  | --- |  | --- |  | --- |  | Betonmasse in kg
Zusatzstoff | Kalksteinmehl | 76 |  | 6.46 |  | 6.46 |  | Topfvolumen in dm³: |  | 8 | 8
Zusatzmittel | FM 595 BASF | 4.62 |  | 0.393 |  | 0.393 |  | Rohdichte in kg/dm³: |  | 0 | 0
Gesamt |  | 585.62 |  | 49.783 |  | 49.783 |  | Temperatur in °C
Zuschlag (gesamt) |  | 1756 | % | 149.26 |  | 149.26 |  | Frischbeton |  | Luft
0 / 0,3 | Quarz | 0 | 0 | 0 |  | 0
0 / 0,5 | Okrilla | 351 | 20 | 29.835 |  | 29.835 |  | Wasserzementwert W/Z
0,50 / 1,0 | Okrilla | 202 | 11.5 | 17.17 |  | 47.005 |  | W/Z - Soll
1,0 / 2,0 | Okrilla | 202 | 11.5 | 17.17 |  | 64.175 |  | W/Z - Ist
2,0 / 4,0 | Okrilla | 132 | 7.5 | 11.22 |  | 75.4 |  | Beurteilung der Verarbeitbarkeit
4,0 / 8,0 | Okrilla | 132 | 7.5 | 11.22 |  | 86.62 |  | BASF FM 595
8,0 / 16,0 | Okrilla | 737 | 42 | 62.645 |  | 149.265 |  | Dosierbereich 0,1-2,3 M.-% v. Zement
16,0 / 31,5 |  | --- | -- | --- |  | --- |  | 0
--- |  | --- | -- | --- |  | --- |  | Verdichtung des Frischbetons
--- |  | --- | -- | --- |  | --- |  | Rütteltisch: |  | 15 sec.
Frischbeton |  | 2341.62 | -- | 199.04 |  | 199.04
3. Frischbetonrohdichten |  |  |  | Hergestellt am: |  |  | 2014-06-30
Probenbezeichnung |  | Nr. |  | 1 |  | 2 |  | 3
Masse des Probekörpers |  | kg
Volumen des Probekörpers |  | dm³ |  | 3.375
Frischbetonrohdichte |  | kg/dm³ |  | 0 |  | 0 |  | 0 | 0 | 0 | 0
Mittelwert |  | kg/dm³ |  | 0 |  |  |  |  | 0

## MischanweisungMV
BAM | Betonzusammensetzung, Mischanweisung, | [7 empty] | Datum: | 2014-06-30
7.0 | Frischbetonprüfung | [7 empty] | Name: | We
Antragsteller: |  |  | Werner
Antrags-/ Projekt-Nr.: |  |  | 7 - FE | [5 empty] | Mischer:
Bezeichnung der Proben: |  |  | BA-Losert MV
1. Betonzusammensetzung und Mischanweisung | [7 empty] | 2. Frischbetonprüfung
Stoffart |  | Zusammen- |  | Mischanweisung |  |  |  | Betonkonsistenbereich
|  | setzung |  | 85 | l | 85 | l | Ausbreitmaß in mm
|  |  |  | Einzelkomp. |  | additiv |  | Verdichtungsmaß: |  | -
Zementwerk: | Rüdersdorf | kg/m³ |  | kg |  | kg |  | Setzmaß in cm |  | -
Zement | CEM I 42,5 R | 330 |  | 28.05 |  | 28.05
Wasser (gesamt) |  | 175 |  | 14.88 |  | 14.88 |  | Luftgehalt P in Vol.-%:
Wasser (wirksam) |  | --- |  | --- |  | --- |  | Rohdichte im Luftgehaltsprüftopf
Luftgehalt |  | --- |  | --- |  | --- |  | Betonmasse in kg
Zusatzstoff | Kalksteinmehl | 0 |  | 0 |  | 0 |  | Topfvolumen in dm³: |  | 8 | 8
Zusatzmittel | FM 595 BASF | 5.55 |  | 0.472 |  | 0.472 |  | Rohdichte in kg/dm³: |  | 0 | 0 | FM: 5,55 kg/m³ => 0,111g FM auf 20 L
Gesamt |  | 510.55 |  | 43.402 |  | 43.402 |  | Temperatur in °C
Zuschlag (gesamt) |  | 1831 | % | 155.635 |  | 155.635 |  | Frischbeton |  | Luft
0 / 0,3 | Quarz | 0 | 0 | 0 |  | 0
0 / 0,5 | Okrilla | 366 | 20 | 31.11 |  | 31.11 |  | Wasserzementwert W/Z
0,50 / 1,0 | Okrilla | 211 | 11.5 | 17.935 |  | 49.045 |  | W/Z - Soll
1,0 / 2,0 | Okrilla | 211 | 11.5 | 17.935 |  | 66.98 |  | W/Z - Ist
2,0 / 4,0 | Okrilla | 137 | 7.5 | 11.645 |  | 78.63 |  | Beurteilung der Verarbeitbarkeit
4,0 / 8,0 | Okrilla | 137 | 7.5 | 11.645 |  | 90.275 |  | BASF FM 595
8,0 / 16,0 | Okrilla | 769 | 42 | 65.365 |  | 155.64 |  | Dosierbereich 0,1-2,3 M.-% v. Zement
16,0 / 31,5 |  | --- | -- | --- |  | --- |  | 0
--- |  | --- | -- | --- |  | --- |  | Verdichtung des Frischbetons
--- |  | --- | -- | --- |  | --- |  | Rütteltisch: |  | 15 sec.
Frischbeton |  | 2341.55 | -- | 199.04 |  | 199.04
3. Frischbetonrohdichten |  |  |  | Hergestellt am: |  |  | 2014-06-30
Probenbezeichnung |  | Nr. |  | 1 |  | 2 |  | 3
Masse des Probekörpers |  | kg
Volumen des Probekörpers |  | dm³ |  | 3.375
Frischbetonrohdichte |  | kg/dm³ |  | 0 |  | 0 |  | 0 | 0 | 0 | 0
Mittelwert |  | kg/dm³ |  | 0 |  |  |  |  | 0

## MischanweisungMVI
BAM | Betonzusammensetzung, Mischanweisung, | [7 empty] | Datum: | 2014-06-30
7.0 | Frischbetonprüfung | [7 empty] | Name: | We
Antragsteller: |  |  | Werner
Antrags-/ Projekt-Nr.: |  |  | 7 - FE | [5 empty] | Mischer:
Bezeichnung der Proben: |  |  | BA-Losert MVI
1. Betonzusammensetzung und Mischanweisung | [7 empty] | 2. Frischbetonprüfung
Stoffart |  | Zusammen- |  | Mischanweisung |  |  |  | Betonkonsistenbereich
|  | setzung |  | 85 | l | 85 | l | Ausbreitmaß in mm
|  |  |  | Einzelkomp. |  | additiv |  | Verdichtungsmaß: |  | -
Zementwerk: | Rüdersdorf | kg/m³ |  | kg |  | kg |  | Setzmaß in cm |  | -
Zement | CEM I 42,5 R | 580 |  | 49.3 |  | 49.3
Wasser (gesamt) |  | 173 |  | 14.71 |  | 14.71 |  | Luftgehalt P in Vol.-%:
Wasser (wirksam) |  | --- |  | --- |  | --- |  | Rohdichte im Luftgehaltsprüftopf
Luftgehalt |  | --- |  | --- |  | --- |  | Betonmasse in kg
zusatzstoff | Mikrosilika | 63.8 |  | 5.423 |  | 5.423 |  | Topfvolumen in dm³: |  | 8 | 8
Zusatzmittel | FM 595 BASF | 5.61 |  | 0.477 |  | 0.477 |  | Rohdichte in kg/dm³: |  | 0 | 0
Gesamt |  | 822.41 |  | 69.91 |  | 69.91 |  | Temperatur in °C
Zuschlag (gesamt) |  | 1549 | % | 131.665 |  | 131.665 |  | Frischbeton |  | Luft
0 / 0,3 | Quarz | 0 | 0 | 0 |  | 0
0 / 0,5 | Okrilla | 465 | 30 | 39.525 |  | 39.525 |  | Wasserzementwert W/Z
0,50 / 1,0 | Okrilla | 155 | 10 | 13.175 |  | 52.7 |  | W/Z - Soll
1,0 / 2,0 | Okrilla | 155 | 10 | 13.175 |  | 65.875 |  | W/Z - Ist
2,0 / 4,0 | Okrilla | 232 | 15 | 19.72 |  | 85.6 |  | Beurteilung der Verarbeitbarkeit
4,0 / 8,0 | Okrilla | 542 | 35 | 46.07 |  | 131.67 |  | BASF FM 595
8,0 / 16,0 | Okrilla | 0 | 0 | 0 |  | 131.67 |  | Dosierbereich 0,1-2,3 M.-% v. Zement
16,0 / 31,5 |  | --- | -- | --- |  | --- |  | 0
--- |  | --- | -- | --- |  | --- |  | Verdichtung des Frischbetons
--- |  | --- | -- | --- |  | --- |  | Rütteltisch: |  | 15 sec.
Frischbeton |  | 2371.41 | -- | 201.58 |  | 201.58
3. Frischbetonrohdichten |  |  |  | Hergestellt am: |  |  | 2014-06-30
Probenbezeichnung |  | Nr. |  | 1 |  | 2 |  | 3
Masse des Probekörpers |  | kg
Volumen des Probekörpers |  | dm³ |  | 3.375
Frischbetonrohdichte |  | kg/dm³ |  | 0 |  | 0 |  | 0 | 0 | 0 | 0
Mittelwert |  | kg/dm³ |  | 0 |  |  |  |  | 0