## Sieblinie MI-V
BAM | Kornzusammensetzung von Zuschlaggemischen für Beton | [8 empty] | Datum: |  | 2005-11-11
VII.1 | Rechnerische Ermittlung der Sieblinie und graphische Darstellung | [8 empty] | Bearbeiter: |  | Wer
Antragsteller: |  |  |  | BAM 7.0 (Werner) |  |  |  |  | Sand/Kies
Antrags-/ Projekt-Nr.: |  |  |  | BA-Losert |  |  |  |  | Datei:
Betonsorte u. -festigkeitsklasse: | [7 empty] | Sieblinie: |  | SVB (aus BA-Zivkov)
Zusammensetzung der Korngruppen | [7 empty] | Kennwert: |  | Körnungsziffer |  | 3.863
Korngruppe |  |  |  | Durchgang in M.-% durch die Siebe (Maschen-bzw. Lochweite in mm) | [7 empty] | Material-
mm |  |  | 0.125 | 0.25 | 0.5 | 1 | 2 | 4 | 8 | 16 | 31.5 | herkunft
0 / 0,3 |  |  | 52.4 | 77 | 99.9687 | 100 | 100 | 100 | 100 | 100 | 100 | Quarz
0 / 0,5 |  |  | 2.9 | 41.7 | 99.8 | 100 | 100 | 100 | 100 | 100 | 100 | Okrilla
0,5 / 1,0 |  |  | 0.3 | 1.1 | 3.6 | 99.1 | 100 | 100 | 100 | 100 | 100 | Okrilla
1,0 / 2,0 |  |  | 0.1 | 0.1 | 0.2 | 3.1 | 93.1 | 100 | 100 | 100 | 100 | Okrilla
2,0 / 4,0 |  |  | 0.00644891 | 0 | 0 | 0 | 0.5 | 97.8 | 100 | 100 | 100 | Okrilla
4,0 / 8,0 |  |  | 0.01587943 | 0.3 | 0.3 | 0.4 | 0.8 | 0.7 | 93.2 | 100 | 100 | Okrilla
8,0 /16,0 |  |  | 0.04334474 | 0.1 | 0.1 | 0.1 | 0.3 | 0.8 | 7.2 | 98.9 | 100 | Okrilla
Berechnung der Sieblinie
Sollsieblinie |  |  | 0 | 8 | 20 | 32 | 44 | 52 | 61 | 99 | 100 | 3.84
Korngruppe |  |  |  | Durchgang in M-% durch die Siebe (Maschen-bzw. Lochweite in mm) | [7 empty] | Körnungs-
mm |  | Anteil in % | 0.125 | 0.25 | 0.5 | 1 | 2 | 4 | 8 | 16 | 31.5 | ziffer |  | Istsieblinie | A16 | B16 | C16 | U16
0 / 0,3 |  | 0 | 0 | 0 | 0 | 0 | 0 | 0 | 0 | 0 |  |  | 0 | 0 | 0 | 0 | 0 | 0
0 / 0,5 |  | 20 | 0.6 | 8.3 | 20 | 20 | 20 | 20 | 20 | 20 |  |  | 0.125 | 0.6 | 0 | 0 | 0 | 0
0,5 / 1,0 |  | 11.5 | 0 | 0.1 | 0.4 | 11.4 | 11.5 | 11.5 | 11.5 | 11.5 |  |  | 0.25 | 8.4 | 3 | 8 | 18 | 3
1,0 / 2,0 |  | 11.5 | 0 | 0 | 0 | 0.4 | 10.7 | 11.5 | 11.5 | 11.5 |  |  | 0.5 | 20.4 | 8 | 20 | 34 | 8
2,0 / 4,0 |  | 7.5 | 0 | 0 | 0 | 0 | 0 | 7.3 | 7.5 | 7.5 |  |  | 1 | 31.8 | 12 | 32 | 49 | 12
4,0 / 8,0 |  | 7.5 | 0 | 0 | 0 | 0 | 0.1 | 0.1 | 7 | 7.5 |  |  | 2 | 42.4 | 21 | 42 | 62 | 30
8,0 / 16,0 |  | 42 | 0 | 0 | 0 | 0 | 0.1 | 0.3 | 3 | 41.5 |  |  | 4 | 50.7 | 36 | 56 | 74 | 30
[13 empty] | 8 | 60.5 | 60 | 76 | 88 | 30
Istsieblinie |  | 100 | 0.6 | 8.4 | 20.4 | 31.8 | 42.4 | 50.7 | 60.5 | 99.5 |  | 3.863 | 16 | 99.5 | 100 | 100 | 100 | 100
Abweichung in % |  |  | 0.6 | 0.4 | 0.4 | -0.2 | -1.6 | -1.3 | -0.5 | 0.5 |  | 0.023
Annahme: V-% gleich M-%
[5 empty] | 0.125 | 0.25 | 0.5 | 1 | 2 | 4 | 8 | 16
|  | Fuller |  |  | 8.838835 | 12.5 | 17.67767 | 25 | 35.35534 | 50 | 70.71068 | 100
|  | Empa |  |  | 4.810042 | 7.03125 | 10.40133 | 15.625 | 23.92767 | 37.5 | 60.35534 | 100
|  | Mittel |  |  | 6.824439 | 9.765625 | 14.0395 | 20.3125 | 29.6415 | 43.75 | 65.53301 | 100
|  | 2/3+1/3 |  |  | 7.495904 | 10.67708 | 15.25222 | 21.875 | 31.54612 | 45.83333 | 67.2589 | 100

## RezepturMV
BAM | Berechnung der Zusammensetzung von Beton | [6 empty] | Datum: | 2014-06-30
7.0 | [7 empty] | Bearbeiter: |  | Werner
Antragsteller: |  |  | BAM 7.0
Antrags-/ Projekt-Nr.: |  |  | BA-Losert
Bezeichnung der Proben: |  |  | BA-Losert MV
Betonsorte u.-festigkeitsklasse:
Wasserzementwert |  | 0,53 w/b = 0,53 |  |  | Konsistenz: |  | SVB
Sieblinie n. DIN 1045: |  | SVB |  |  | Körnungsziffer (k-Wert): |  |  | 3.88
Sieblinie des Zuschlags: | [6 empty] | Vol Leim/Zuschlag |  |  | 43.63689
Sieblochweite in mm |  | 0.25 | 0.5 | 1 | 2 | 4 | 8 | 16 | 31.5 | k-Wert
Durchgang in Vol. -% |  | 8.1 | 19.4 | 31.6 | 43.1 | 50.8 | 59.8 | 99.1 | 100 | 3.881
Berechnung der Betonzusammensetzung
Stoffart |  | Stoffmenge |  | Dichte bzw. |  | Stoffraum |  | Sonstiges/Bemerkungen
Rohdichte
|  | kg/m³ |  | kg/dm³ |  | dm³ |  | ---
Zement |  | 330 |  | 3.123 |  | 105.7 |  | CEM I 42,5 R
Wasser (gesamt) |  | 175 |  | 1 |  | 175
Wasser (wirksam) |  | --- |  | --- |  | ---
Luftgehalt |  | --- |  | --- |  | 20
Zusatzstoff | Kalksteinmehl | 0 |  | 2.74 |  | 0 |  | Medenbach
Zusatzmittel |  | 3.3 |  | 1.05 |  | 3.1 |  | FM 595 BASF
Gesamt |  | 508.3 |  | --- |  | 303.8
Zuschlag (gesamt) |  | 1831 |  | --- |  | 696.2 | Vol. -%
0 / 0,3 |  | 0 |  | 2.65 |  | 0 | 0 | Quarz
0,1 / 0,5 |  | 366 |  | 2.63 |  | 139.24 | 20 | Okrilla
0,5 / 1,0 |  | 211 |  | 2.63 |  | 80.06 | 11.5 | Okrilla
1,0 / 2,0 |  | 211 |  | 2.63 |  | 80.06 | 11.5 | Okrilla
2,0 / 4,0 |  | 137 |  | 2.63 |  | 52.22 | 7.5 | Okrilla
4,0 / 8,0 |  | 137 |  | 2.63 |  | 52.22 | 7.5 | Okrilla
8,0 / 16,0 |  | 769 |  | 2.63 |  | 292.4 | 42 | Okrilla
|  | --- |  | --- |  | -- | --
|  | --- |  | --- |  | -- | --
Frischbeton |  | 2339.3 |  | --- |  | 1000
Mehlkornanteil |  | --- |  | --- |  | ---
Mörtelanteil |  | --- |  | --- |  | ---

## MischanweisungMV
BAM | Betonzusammensetzung, Mischanweisung, | [7 empty] | Datum: | 2014-06-30
7.0 | Frischbetonprüfung | [7 empty] | Name: | We
Antragsteller: |  |  | Werner
Antrags-/ Projekt-Nr.: |  |  | 7 - FE | [5 empty] | Mischer:
Bezeichnung der Proben: |  |  | BA-Losert MV
1. Betonzusammensetzung und Mischanweisung | [7 empty] | 2. Frischbetonprüfung
Stoffart |  | Zusammen- |  | Mischanweisung |  |  |  | Betonkonsistenbereich
|  | setzung |  | 85 | l | 85 | l | Ausbreitmaß in mm
|  |  |  | Einzelkomp. |  | additiv |  | Verdichtungsmaß: |  | -
Zementwerk: | Rüdersdorf | kg/m³ |  | kg |  | kg |  | Setzmaß in cm |  | -
Zement | CEM I 42,5 R | 330 |  | 28.05 |  | 28.05
Wasser (gesamt) |  | 175 |  | 14.88 |  | 14.88 |  | Luftgehalt P in Vol.-%:
Wasser (wirksam) |  | --- |  | --- |  | --- |  | Rohdichte im Luftgehaltsprüftopf
Luftgehalt |  | --- |  | --- |  | --- |  | Betonmasse in kg
Zusatzstoff | Kalksteinmehl | 0 |  | 0 |  | 0 |  | Topfvolumen in dm³: |  | 8 | 8
Zusatzmittel | FM 595 BASF | 5.55 |  | 0.472 |  | 0.472 |  | Rohdichte in kg/dm³: |  | 0 | 0 | FM: 5,55 kg/m³ => 0,111g FM auf 20 L
Gesamt |  | 510.55 |  | 43.402 |  | 43.402 |  | Temperatur in °C
Zuschlag (gesamt) |  | 1831 | % | 155.635 |  | 155.635 |  | Frischbeton |  | Luft
0 / 0,3 | Quarz | 0 | 0 | 0 |  | 0
0 / 0,5 | Okrilla | 366 | 20 | 31.11 |  | 31.11 |  | Wasserzementwert W/Z
0,50 / 1,0 | Okrilla | 211 | 11.5 | 17.935 |  | 49.045 |  | W/Z - Soll
1,0 / 2,0 | Okrilla | 211 | 11.5 | 17.935 |  | 66.98 |  | W/Z - Ist
2,0 / 4,0 | Okrilla | 137 | 7.5 | 11.645 |  | 78.63 |  | Beurteilung der Verarbeitbarkeit
4,0 / 8,0 | Okrilla | 137 | 7.5 | 11.645 |  | 90.275 |  | BASF FM 595
8,0 / 16,0 | Okrilla | 769 | 42 | 65.365 |  | 155.64 |  | Dosierbereich 0,1-2,3 M.-% v. Zement
16,0 / 31,5 |  | --- | -- | --- |  | --- |  | 0
--- |  | --- | -- | --- |  | --- |  | Verdichtung des Frischbetons
--- |  | --- | -- | --- |  | --- |  | Rütteltisch: |  | 15 sec.
Frischbeton |  | 2341.55 | -- | 199.04 |  | 199.04
3. Frischbetonrohdichten |  |  |  | Hergestellt am: |  |  | 2014-06-30
Probenbezeichnung |  | Nr. |  | 1 |  | 2 |  | 3
Masse des Probekörpers |  | kg
Volumen des Probekörpers |  | dm³ |  | 3.375
Frischbetonrohdichte |  | kg/dm³ |  | 0 |  | 0 |  | 0 | 0 | 0 | 0
Mittelwert |  | kg/dm³ |  | 0 |  |  |  |  | 0