## 20240220_7188_M02_Z01-Z06
Bundesanstalt für Materialforschung
und -prüfung (BAM)
Protokoll zur Bestimmung des Elastizitätsmoduls im Druckversuch nach DIN EN 13412:2006-11 (Verfahren 2)
Auftrag: | statischer E-Modul nach DIN EN 13412:2006-11 (Verfahren 2) | [6 empty] | Prüfmaschine: |  | 1MN
Proben-bezeichnung: | 20240220_7188_M02_Z01-Z06
Versuchs-material: | 6 Zylinder Durchmesser 100mm, Höhe ca. 300mm
[8 empty] | Belastungsgeschw.: |  | 3,9 kN/s
Herstellung: | 2024-02-20 | [6 empty] | obere Prüfkraft |  | 147.1111 | kN
Vorbehandlung: | Druckflächen geschliffen | [6 empty] | Prüfdatum: |  | 2024-03-19
[8 empty] | Prüfalter: |  | 28 | d
Prüfanordnung: | Messaufnehmer |  | 2 Extensometer (MTS) |  |  |  |  | hergestellt am: |  | 2024-02-20
| Messlänge |  | 100 mm |  |  |  |  | Prüfer:
| Messbereich |  | 2,0 mm
Kenn-zeichnung | Masse z. Z. der Prüfung | Länge | Durch-messer | Druck-fläche | Rohdichte | untere Spannung (σ2) | obere Spannung σ1 | mittlere Stauchung (Δε) | Sekanten-modul | Bruchkraft beim Versagen | Druckfestig-keit (σf)
| [g] | [mm] | [mm] | [mm²] | [kg/m³] | [N/mm²] | [N/mm²] |  | [N/mm²] | [kN] | [N/mm²]
Probe 1 | 5539 | 301 | 99 | 7693.785 | 2.390587 | 0.001020107 | 19.12077 |  |  | 444 | 57.70892
Probe 2 | 5582 | 303 | 99 | 7693.785 | 2.393244 | 0.5 | 19.12077 |  |  | 441 | 57.31899
Probe 3 | 5546 | 301 | 99 | 7693.785 | 2.393608 | 0.5 | 19.12077 |  |  | 439 | 57.05904
Probe 4 | 5542 | 301 | 99 | 7693.785 | 2.391882 | 0.001020107 | 19.12077 |  | 40404 |  | 0
Probe 5 | 5578 | 302 | 99 | 7693.785 | 2.399448 | 0.5 | 19.12077 |  | 40614 |  | 0
Probe 6 | 5518 | 302 | 99 | 7693.785 | 2.373638 | 0.5 | 19.12077 |  | 40004 |  | 0
Mittelwerte: | 5550.833 | 301.6667 | 99 | 7693.785 | 2.39248 | 0.3336734 | 19.12077 | #DIV/0! | #DIV/0! | 441.3333 | 57.36232