## Sieblinie Beton
BAM | Kornzusammensetzung von Zuschlaggemischen für Beton | [8 empty] | Datum: |  | 2018-06-05
7.1 | Rechnerische Ermittlung der Sieblinie und graphische Darstellung | [8 empty] | Bearbeiter: |  | Haamkens
Antragsteller: |  |  |  | Katja Brecht (7.3) |  |  |  |  | Sand/Kies
Antrags-/ Projekt-Nr.: |  |  |  | FE-7.3-731 |  |  |  |  | Datei:
Betonsorte u. -festigkeitsklasse: | [5 empty] | C80/95 |  | Sieblinie: |  | AB 8
Zusammensetzung der Korngruppen | [7 empty] | Kennwert: |  | Körnungsziffer |  | 3.046
Korngruppe |  |  |  | Durchgang in M.-% durch die Siebe (Maschen-bzw. Lochweite in mm) | [7 empty] | Material-
mm |  |  | 0.125 | 0.25 | 0.5 | 1 | 2 | 4 | 8 | 16 | 31.5 | herkunft
0 / 0,3 |  |  | 52.4 | 77 | 99.9687 | 100 | 100 | 100 | 100 | 100 | 100 | Quarz
0,1 / 0,5 |  |  | 1.678667 | 26.72617 | 99.40253 | 99.97 | 100 | 100 | 100 | 100 | 100 | Okrilla 2015
0,5 / 1,0 |  |  | 0.0825 | 0.1425 | 6.5275 | 98.385 | 100 | 100 | 100 | 100 | 100 | Okrilla 2015
1,0 / 2,0 |  |  | 0.022 | 0.056 | 0.126 | 2.728 | 94.214 | 100 | 100 | 100 | 100 | Okrilla 2015
2,0 / 4,0 |  |  | 0.0325 | 0.0725 | 0.1475 | 0.3775 | 12.0425 | 100 | 100 | 100 | 100 | Okrilla 2015
4,0 / 8,0 |  |  | 0.01799945 | 0.02599915 | 0.03499865 | 0.045998 | 0.7309314 | 0.7029536 | 100 | 100 | 100 | Okrilla 2015
8,0 /16,0 |  |  | 0.03713914 | 0.04570974 | 0.05428059 | 0.0642799 | 0.08284994 | 0.3206896 | 6.430229 | 100 | 100 | Dorsten 2013
Berechnung der Sieblinie
Sollsieblinie |  |  | 2.5 | 10 | 30 | 40 | 50 | 65 | 100 | 100 |  | 3.05
Korngruppe |  |  |  | Durchgang in M-% durch die Siebe (Maschen-bzw. Lochweite in mm) | [7 empty] | Körnungs-
mm |  | Anteil in % | 0.125 | 0.25 | 0.5 | 1 | 2 | 4 | 8 | 16 | 31.5 | ziffer |  | Istsieblinie | A 8 | B 8 | C 8 | U 8
0 / 0,3 |  | 0 | 0 | 0 | 0 | 0 | 0 | 0 | 0 | 0 |  |  | 0 | 0 | 0 | 0 | 0 | 0
0,1 / 0,5 |  | 30 | 0.5 | 8 | 29.8 | 30 | 30 | 30 | 30 | 30 |  |  | 0.125 | 0.5 | 2 | 4 | 7 | 2
0,5 / 1,0 |  | 10 | 0 | 0 | 0.7 | 9.8 | 10 | 10 | 10 | 10 |  |  | 0.25 | 8 | 5 | 11 | 21 | 5
1,0 / 2,0 |  | 10 | 0 | 0 | 0 | 0.3 | 9.4 | 10 | 10 | 10 |  |  | 0.5 | 30.5 | 14 | 26 | 39 | 17
2,0 / 4,0 |  | 15 | 0 | 0 | 0 | 0.1 | 1.8 | 15 | 15 | 15 |  |  | 1 | 40.2 | 21 | 42 | 57 | 30
4,0 / 8,0 |  | 35 | 0 | 0 | 0 | 0 | 0.3 | 0.2 | 35 | 35 |  |  | 2 | 51.5 | 36 | 57 | 71 | 30
8,0 / 16,0 |  | 0 | 0 | 0 | 0 | 0 | 0 | 0 | 0 | 0 |  |  | 4 | 65.2 | 61 | 74 | 85 | 30
[13 empty] | 8 | 100 | 100 | 100 | 100 | 100
Istsieblinie |  | 100 | 0.5 | 8 | 30.5 | 40.2 | 51.5 | 65.2 | 100 | 100 |  | 3.046 | 16 | 100 | 100 | 100 | 100 | 100
Abweichung in % |  |  | -2 | -2 | 0.5 | 0.2 | 1.5 | 0.2 | 0 | 0 |  | -0.004
Annahme: V-% gleich M-%
100
[5 empty] | 0.125 | 0.25 | 0.5 | 1 | 2 | 4 | 8 | 16
|  | Fuller |  |  | 8.838835 | 12.5 | 17.67767 | 25 | 35.35534 | 50 | 70.71068 | 100
|  | Empa |  |  | 4.810042 | 7.03125 | 10.40133 | 15.625 | 23.92767 | 37.5 | 60.35534 | 100
|  | Mittel |  |  | 6.824439 | 9.765625 | 14.0395 | 20.3125 | 29.6415 | 43.75 | 65.53301 | 100
|  | 2/3+1/3 |  |  | 7.495904 | 10.67708 | 15.25222 | 21.875 | 31.54612 | 45.83333 | 67.2589 | 100

## Rezeptur Beton
BAM | Berechnung der Zusammensetzung von Beton | [6 empty] | Datum: | 2018-06-05
7.1 | [7 empty] | Bearbeiter: | Haamkens
Antragsteller: |  |  | Katja Brecht (7.3)
Antrags-/ Projekt-Nr.: |  |  | FE-7.3-731
Bezeichnung der Proben: |  |  | Brecht HF
Betonsorte u.-festigkeitsklasse:
Wasserzementwert |  | 0.2982759 |  |  | Konsistenz: |  | F3 bis F4
Sieblinie n. DIN 1045: |  |  |  |  | Körnungsziffer (k-Wert): |  |  | 3.046
Sieblinie des Zuschlags:
Sieblochweite in mm |  | 0.25 | 0.5 | 1 | 2 | 4 | 8 | 16 | 31.5 | k-Wert
Durchgang in Vol. -% |  | 12.6 | 30.3 | 40.2 | 49.4 | 64.9 | 97.6 | 100 | 100 | 3.05
Berechnung der Betonzusammensetzung
Stoffart |  | Stoffmenge |  | Dichte bzw. |  | Stoffraum |  | Sonstiges/Bemerkungen
Rohdichte
|  | kg/m³ |  | kg/dm³ |  | dm³ |  | ---
Zement |  | 580 |  | 3.123 |  | 185.7 |  | CEM I 42,5 R "Rüdersdorf"
Wasser (gesamt) |  | 173 |  | 1 |  | 173
Wasser (wirksam) |  | --- |  | --- |  | ---
Luftgehalt |  | --- |  | --- |  | 20
Zusatzstoff | Mikrosilika | 63.8 |  | 2.39 |  | 26.7 |  | RW Füller (Mikrosilika)
Zusatzmittel |  | 14.5 |  | 1.05 |  | 13.8 |  | FM 595 BASF
Gesamt |  | 831.3 |  | --- |  | 419.2
Zuschlag (gesamt) |  | 1528 |  | --- |  | 580.8 | Vol. -%
0,1 / 0,3 |  | 0 |  | 2.65 |  | 0 | 0 | Quarz
0,1 / 0,5 |  | 458 |  | 2.63 |  | 174.24 | 30 | Okrilla 2015
0,5 / 1,0 |  | 153 |  | 2.63 |  | 58.08 | 10 | Okrilla 2015
1,0 / 2,0 |  | 153 |  | 2.63 |  | 58.08 | 10 | Okrilla 2015
2,0 / 4,0 |  | 229 |  | 2.63 |  | 87.12 | 15 | Okrilla 2015
4,0 / 8,0 |  | 535 |  | 2.63 |  | 203.28 | 35 | Okrilla 2015
8,0 / 16,0 |  | 0 |  | 2.63 |  | 0 | 0 | Dorsten 2013
|  | --- |  | --- |  | -- | --
|  | --- |  | --- |  | -- | --
Frischbeton |  | 2359.3 |  | --- |  | 1000
Mehlkornanteil |  | --- |  | --- |  | ---
Mörtelanteil |  | --- |  | --- |  | ---

## Mischanweisung Beton
BAM | Betonzusammensetzung, Mischanweisung, | [7 empty] | Datum: | 2018-06-05
7.1 | Frischbetonprüfung | [7 empty] | Name: | Haamkens
Antragsteller: |  |  | Katja Brecht (7.3) | [5 empty] | 2 Mischungen
Antrags-/ Projekt-Nr.: |  |  | FE-7.3-731 | [5 empty] | Mischer: | Teka 500 l
Bezeichnung der Proben: |  |  | Brecht HF | [5 empty] | C80/95
1. Betonzusammensetzung und Mischanweisung | [7 empty] | 2. Frischbetonprüfung
Stoffart |  | Zusammen- |  | Mischanweisung |  |  |  | Betonkonsistenbereich
|  | setzung |  | 360 | l | 360 | l | Ausbreitmaß in mm |  |  | ohne Sch.
|  |  |  | Einzelkomp. |  | additiv |  | Ausbreitmaß in mm |  |  | mit Sch.
Zementwerk: | Rüdersdorf | kg/m³ |  | kg |  | kg |  | Setzmaß in cm
Zement | CEM I 42,5 R | 580 |  | 208.8 |  | 208.8
Wasser (gesamt) |  | 173 |  | 62.28 |  | 62.28 |  | Luftgehalt P in Vol.-%:
Wasser (wirksam) |  | --- |  | --- |  | --- |  | Rohdichte im Luftgehaltsprüftopf
Luftgehalt |  | --- |  | --- |  | --- |  | Betonmasse in kg
zusatzstoff | Mikrosilika | 63.8 |  | 22.968 |  | 22.968 |  | Topfvolumen in dm³: |  | 8 | 8
Zusatzmittel | FM 595 BASF | 14.5 |  | 5.22 |  | 5.22 |  | Rohdichte in kg/dm³: |  | 0 | 0
Gesamt |  | 831.3 |  | 299.268 |  | 299.268 |  | Temperatur in °C
Zuschlag (gesamt) |  | 1528 | % | 550.08 |  | 550.08 |  | Frischbeton |  | Luft
0 / 0,3 | Quarz | 0 | 0 | 0 |  | 0
0 / 0,5 | Okrilla 2015 | 458 | 30 | 164.88 |  | 164.88 |  | Wasserzementwert W/Z
0,50 / 1,0 | Okrilla 2015 | 153 | 10 | 55.08 |  | 219.96 |  | W/Z - Soll
1,0 / 2,0 | Okrilla 2015 | 153 | 10 | 55.08 |  | 275.04 |  | W/Z - Ist
2,0 / 4,0 | Okrilla 2015 | 229 | 15 | 82.44 |  | 357.48 |  | Beurteilung der Verarbeitbarkeit
4,0 / 8,0 | Okrilla 2015 | 535 | 35 | 192.6 |  | 550.08
8,0 / 16,0 | Dorsten 2013 | 0 | 0 | 0 |  | 550.08 |  | Dosierbereich 0,2-3,0 M.-% v. Zement
16,0 / 31,5 |  | --- | -- | --- |  | --- |  | 2,5 M.-% v. Zement
--- |  | --- | -- | --- |  | --- |  | Verdichtung des Frischbetons
--- |  | --- | -- | --- |  | --- |  | Rütteltisch: |  | 15 sec.
Frischbeton |  | 2359.3 | -- | 849.35 |  | 849.35
3. Frischbetonrohdichten |  |  |  | Hergestellt am:
Probenbezeichnung |  | Nr. |  | 1 |  | 2 |  | 3 | 4 | 5 | 6
Masse des Probekörpers |  | kg
Volumen des Probekörpers |  | dm³ |  | 3.375
Frischbetonrohdichte |  | kg/dm³ |  | 0 |  | 0 |  | 0 | 0 | 0 | 0
Mittelwert |  | kg/dm³ |  | 0 |  |  |  |  | 0
1 Probekörper 1840x1220x300mm | [5 empty] | 673.44 | l
6 Probewürfel (150 mm x 150 mm x 150 mm) | [5 empty] | 20.25 | l
3 Zylinder Ø 100 mm, Höhe 300 mm | [5 empty] | 7.068583 | l
[6 empty] | 700.7586 | l