## Tabelle1
Mischung | Prüfdatum | Probekörper | Nr. Versuche | Durchmesser [mm] | Höhe [mm] | Prüfmaschine | E-Modul | Druckfestigkeit | Bemerkungen
2014_12_10 Wolf.xls | 2015-01-28 | Wolf 8.2 Probe 4 | 5 | 98.6 | 300.3 | 1 MN | 1
2014_12_10 Wolf.xls | 2015-01-28 | Wolf 8.2 Probe 1 | 79 | 98.6 | 300.2 | 1 MN | 1
2014_12_10 Wolf.xls | 2015-01-28 | Wolf 8.2 Probe 5 | 88 | 98.7 | 299.8 | 1 MN | 1
2014_12_10 Wolf.xls | 2015-01-28 | Wolf 8.2 Probe 2 |  | 100 | 98.6 | 1 MN |  | 1
2014_12_10 Wolf.xls | 2015-01-28 | Wolf 8.2 Probe 3 |  | 100 | 98.6 | 1 MN |  | 1
2014_12_10 Wolf.xls | 2015-01-28 | Wolf 8.2 Probe 6 |  | 100 | 300.3 | 1 MN |  | 1
| 2014-03-18 | Hüsken E-Modul Probe 2-1 | 25 | 100 | 300 | 1 MN | 1 |  | Mischungsdaten nicht vorhanden;Proben wurden extern hergestellt
| 2014-03-18 | Hüsken E-Modul Probe 3-1- | 57 | 100 | 300 | 1 MN | 1 |  | Mischungsdaten nicht vorhanden;Proben wurden extern hergestellt
| 2014-03-18 | Hüsken E-Modul Probe 3-3- | 104 | 99 | 300 | 1 MN | 1 |  | Mischungsdaten nicht vorhanden;Proben wurden extern hergestellt
| 2014-03-18 | Hüsken Probe 1-2 |  | 100 | 100.3 | 1 MN |  | 1 | Mischungsdaten nicht vorhanden;Proben wurden extern hergestellt
| 2014-03-18 | Hüsken Probe 1-3 |  | 100 | 100.3 | 1 MN |  | 1 | Mischungsdaten nicht vorhanden;Proben wurden extern hergestellt
| 2014-03-18 | Hüsken Probe 2-2 |  | 100 | 100.1 | 1 MN |  | 1 | Mischungsdaten nicht vorhanden;Proben wurden extern hergestellt
| 2014-03-18 | Hüsken Probe 2-3 |  | 100 | 100.3 | 1 MN |  | 1 | Mischungsdaten nicht vorhanden;Proben wurden extern hergestellt
| 2014-03-18 | Hüsken Probe 3-2 |  | 100 | 100.3 | 1 MN |  | 1 | Mischungsdaten nicht vorhanden;Proben wurden extern hergestellt
| 2014-03-18 | Hüsken Probe 3-3 |  | 100 | 100.2 | 1 MN |  | 1 | Mischungsdaten nicht vorhanden;Proben wurden extern hergestellt
2014_03_11 Reprofilierungsplatten_Scharfe_Lanke.xls | 2014-04-08 | SL51 28d 11.03.14 Probe2 | 6 | 98.7 | 298.1 | 1 MN | 1
2014_03_11 Reprofilierungsplatten_Scharfe_Lanke.xls | 2014-04-08 | SL51 28d 11.03.14 Probe3 | 8 | 98.6 | 298.2 | 1 MN | 1
2014_03_11 Reprofilierungsplatten_Scharfe_Lanke.xls | 2014-04-08 | SL51 28d 11.03.14 Probe1 | 32 | 98.6 | 298.4 | 1 MN | 1
| 2014-07-17 | Maack 8.2 E-Modul Probe BK 04 B | 37 | 100.4 | 300.5 | 1 MN | 1 |  | Bohrkern Brücke
| 2014-07-17 | Maack 8.2 E-Modul Probe BK 01 B | 43 | 100.6 | 300.5 | 1 MN | 1 |  | Bohrkern Brücke
| 2014-07-17 | Maack 8.2 Drucklversuch Probe BK 03 B | 96 | 100.6 | 200.5 | 1 MN | 1 |  | Bohrkern Brücke
| 2014-07-18 | Maack 8.2 Drucklversuch Probe BK 06 B | 24 | 100.2 | 200.6 | 1 MN | 1 |  | Bohrkern Brücke
| 2014-07-18 | Maack 8.2 Drucklversuch Probe BK 08 B | 28 | 100.4 | 199.5 | 1 MN | 1 |  | Bohrkern Brücke
| 2014-07-18 | Maack 8.2 Drucklversuch Probe BK 10 B | 33 | 100.3 | 199.9 | 1 MN | 1 |  | Bohrkern Brücke
| 2014-07-18 | Maack 8.2 Drucklversuch Probe 11 B | 50 | 100.3 | 299.9 | 1 MN | 1 |  | Bohrkern Brücke
| 2014-07-18 | Maack 8.2 Drucklversuch Probe BK 05 B | 72 | 100.6 | 200.2 | 1 MN | 1 |  | Bohrkern Brücke
| 2014-07-18 | Maack 8.2 Drucklversuch Probe BK 12 B | 74 | 100.4 | 180.4 | 1 MN | 1 |  | Bohrkern Brücke
| 2014-07-18 | Maack 8.2 Drucklversuch Probe BK 07 B | 86 | 100.3 | 200.3 | 1 MN | 1 |  | Bohrkern Brücke
| 2014-07-18 | Maack 8.2 Drucklversuch Probe BK 09 B | 94 | 100.3 | 200.2 | 1 MN | 1 |  | Bohrkern Brücke
| 2014-07-18 | Maack 8.2 Drucklversuch Probe B2B2 | 97 | 100.4 | 199.1 | 1 MN | 1 |  | Bohrkern Brücke
| 2014-07-17 | Maack 8.2 Drucklversuch Probe BK 02 B |  | 100.5 | 193.7 | 1 MN |  | 1 | Bohrkern Brücke
| 2014-07-17 | Maack 8.2 Drucklversuch Probe BK 03 B |  | 100.6 | 200.5 | 1 MN |  | 1 | Bohrkern Brücke
| 2014-07-17 | Maack 8.2 Druckversuch Probe BK 04 B |  | 100.4 | 300.5 | 1 MN |  | 1 | Bohrkern Brücke
2014_08_05 Rezeptur_MI.xlsx | 2014-09-01 | BA-Losert MI E-Modul 28d v. 04.08.14 Probe 6 | 17 | 98.6 | 300.6 | 1 MN | 1
2014_08_05 Rezeptur_MII.xlsx | 2014-09-01 | BA-Losert MII E-Modul 28d v. 04.08.14 Probe 6 | 36 | 98.6 | 299.8 | 1 MN | 1
2014_08_05 Rezeptur_MII.xlsx | 2014-09-01 | BA-Losert MII E-Modul 28d v. 04.08.14 Probe 4 | 44 | 98.6 | 300.2 | 1 MN | 1
2014_08_05 Rezeptur_MII.xlsx | 2014-09-01 | BA-Losert MII E-Modul 28d v. 04.08.14 Probe 5- | 56 | 98.7 | 300.2 | 1 MN | 1
2014_08_05 Rezeptur_MI.xlsx | 2014-09-01 | BA-Losert MI E-Modul 28d v. 04.08.14 Probe 5 | 99 | 98.7 | 300.2 | 1 MN | 1
2014_08_05 Rezeptur_MI.xlsx | 2014-09-01 | BA-Losert MI E-Modul 28d v. 04.08.14 Probe 4 | 102 | 98.6 | 300.3 | 1 MN | 1
2014_08_05 Rezeptur_MIV.xlsx | 2014-09-03 | Werner 7.0 M IV E-Modul 28d v. 06.08.14 Probe 5 | 26 | 98.7 | 300.2 | 1 MN | 1 |  | Zuordnung Mischungen unsicher
2014_08_05 Rezeptur_MIII.xlsx | 2014-09-03 | Werner 7.0 M III E-Modul 28d v. 06.08.14 Probe 5 | 31 | 98.6 | 300.4 | 1 MN | 1 |  | Zuordnung Mischungen unsicher
2014_08_05 Rezeptur_MIV.xlsx | 2014-09-03 | Werner 7.0 M IV E-Modul 28d v. 06.08.14 Probe 4 | 39 | 98.6 | 300.3 | 1 MN | 1 |  | Zuordnung Mischungen unsicher
2014_08_05 Rezeptur_MIII.xlsx | 2014-09-03 | Werner 7.0 M III E-Modul 28d v. 06.08.14 Probe 4 | 64 | 98.6 | 300.2 | 1 MN | 1 |  | Zuordnung Mischungen unsicher
2014_08_05 Rezeptur_MIII.xlsx | 2014-09-03 | Werner 7.0 M III E-Modul 28d v. 06.08.14 Probe 6 | 78 | 98.6 | 300.4 | 1 MN | 1 |  | Zuordnung Mischungen unsicher
2014_08_05 Rezeptur_MIV.xlsx | 2014-09-03 | Werner 7.0 M IV E-Modul 28d v. 06.08.14 Probe 6 | 91 | 98.6 | 300.4 | 1 MN | 1 |  | Zuordnung Mischungen unsicher
2014_08_05 Rezeptur_MV.xlsx | 2014-09-11 | BA Los M V-4 | 1 | 98.5 | 300.2 | 1 MN | 1
2014_08_05 Rezeptur_MVI.xlsx | 2014-09-11 | BA Los M VI-6 | 20 | 98.7 | 300.3 | 1 MN | 1
2014_08_05 Rezeptur_MV.xlsx | 2014-09-11 | BA Los M V-5 | 38 | 98.7 | 300.2 | 1 MN | 1
2014_08_05 Rezeptur_MVI.xlsx | 2014-09-11 | BA Los M VI-4 | 61 | 98.5 | 300.2 | 1 MN | 1
2014_08_05 Rezeptur_MVI.xlsx | 2014-09-11 | BA Los M VI-5- | 70 | 98.5 | 300.2 | 1 MN | 1
2014_08_05 Rezeptur_MV.xlsx | 2014-09-11 | BA Los M V-6 | 85 | 98.6 | 300.1 | 1 MN | 1