## Probenübersicht
Liste der hergestellten Probekörper |  |  | Marc Thiele
Probenbezeichnung | Mischungsnummer | Probenform | Maße | Herstelldatum | Lagerung | Versuch | Versuchsnummer | Prüfdatum | Status | Bemerkungen
VII.2 TH-M1-Z1 | M1 | Zylinder | 100x300 | 2009-12-08 | 7d Wasser/ Klima | EV1 | EV1-F-S1 | 2009-12-10 | geprüft | ok
VII.2 TH-M1-Z2 | M1 | Zylinder |  | 2009-12-08 | 7d Wasser/ Klima | EV1 | EV1-F-S1 | 2009-12-10 | geprüft | ok
VII.2 TH-M1-Z3 | M1 | Zylinder |  | 2009-12-08 | 7d Wasser/ Klima | EV1 | EV1-F-S1 | 2009-12-10 | geprüft | ok
VII.2 TH-M1-Z4 | M1 | Zylinder |  | 2009-12-08 | 7d Wasser/ Klima | EV1 | EV1-F-S2 | 2009-12-15 | geprüft | ok
VII.2 TH-M1-Z5 | M1 | Zylinder |  | 2009-12-08 | 7d Wasser/ Klima | EV1 | EV1-F-S2 | 2009-12-15 | geprüft | ok
VII.2 TH-M1-Z6 | M1 | Zylinder |  | 2009-12-08 | 7d Wasser/ Klima | EV1 | EV1-F-S2 | 2009-12-15 | geprüft | ok
VII.2 TH-M1-Z7 | M1 | Zylinder |  | 2009-12-08 | 7d Wasser/ Klima | EV1 | EV1-F-S3 | 2010-01-05 | geprüft | ok
VII.2 TH-M1-Z8 | M1 | Zylinder |  | 2009-12-08 | 7d Wasser/ Klima | EV1 | EV1-F-S3 | 2010-01-05 | geprüft | ok
VII.2 TH-M1-Z9 | M1 | Zylinder |  | 2009-12-08 | 7d Wasser/ Klima | EV1 | EV1-F-S3 | 2010-01-05 | geprüft | ok
VII.2 TH-M1-Z10 | M1 | Zylinder |  | 2009-12-08 | 7d Wasser/ Klima | EV1 | - | 2010-02-02 |  | am 21.1.2010 entwendet
VII.2 TH-M1-Z11 | M1 | Zylinder |  | 2009-12-08 | 7d Wasser/ Klima | EV1 | EV1-F-S4 | 2010-02-02 | geprüft | ok
VII.2 TH-M1-Z12 | M1 | Zylinder |  | 2009-12-08 | 7d Wasser/ Klima | EV1 | EV1-F-S4 | 2010-02-02 | geprüft | ok
VII.2 TH-M1-Z13 | M1 | Zylinder |  | 2009-12-08 | 7d Wasser/ Klima | EV1 | EV1-F-S4 | 2010-02-02 | geprüft | ok
VII.2 TH-M1-Z14 | M1 | Zylinder |  | 2009-12-08 | 7d Wasser/ Klima | EV1 | EV1-F-S5 | 2010-03-08 | geprüft | ok
VII.2 TH-M1-Z15 | M1 | Zylinder |  | 2009-12-08 | 7d Wasser/ Klima | EV1 | EV1-F-S5 | 2010-03-08 | geprüft | ok
VII.2 TH-M1-Z16 | M1 | Zylinder |  | 2009-12-08 | 7d Wasser/ Klima | EV1 | EV1-F-S5 | 2010-03-08 | geprüft | ok
VII.2 TH-M1-Z17 | M1 | Zylinder |  | 2009-12-08 | 7d Wasser/ Klima | EV1 | EV1-F-S6 | 2010-06-07 | geprüft | ok
VII.2 TH-M1-Z18 | M1 | Zylinder |  | 2009-12-08 | 7d Wasser/ Klima | EV1 | EV1-F-S6 | 2010-06-07 | geprüft | ok
VII.2 TH-M1-Z19 | M1 | Zylinder |  | 2009-12-08 | 7d Wasser/ Klima | EV1 | EV1-F-S6 | 2010-06-07 | geprüft | ok
VII.2 TH-M1-Z20 | M1 | Zylinder |  | 2009-12-08 | 7d Wasser/ Klima | EV1 | EV1-F-S7 | 2010-09-03 | geprüft | ok
VII.2 TH-M1-Z21 | M1 | Zylinder |  | 2009-12-08 | 7d Wasser/ Klima | EV1 | EV1-F-S7 | 2010-09-03 | geprüft | ok
VII.2 TH-M1-Z22 | M1 | Zylinder |  | 2009-12-08 | 7d Wasser/ Klima | EV1 | EV1-F-S7 | 2010-09-03 | geprüft | ok
VII.2 TH-M1-Z23 | M1 | Zylinder |  | 2009-12-08 | 7d Wasser/ Klima | EV1 | EV1-F-S8 | 2010-12-06 | geprüft | ok
VII.2 TH-M1-Z24 | M1 | Zylinder |  | 2009-12-08 | 7d Wasser/ Klima | EV1 | EV1-F-S8 | 2010-12-06 | geprüft | ok
VII.2 TH-M1-W1 | M1 | Würfel | 150x150x150 | 2009-12-08 | 7d Wasser/ Klima |  | Festigkeit | 2010-01-05 | geprüft | 28d, ok
VII.2 TH-M1-W2 | M1 | Würfel | 150x150x150 | 2009-12-08 | 7d Wasser/ Klima |  | Festigkeit | 2010-01-05 | geprüft | 28d, ok
VII.2 TH-M1-W3 | M1 | Würfel | 150x150x150 | 2009-12-08 | 7d Wasser/ Klima |  | Festigkeit | 2010-01-05 | geprüft | 28d, ok
VII.2 TH-M2-Z1 | M2 | Zylinder | 100x300 | 2009-12-15 | 7d Wasser/ Klima |  | T14 | 2010-02-05 | geprüft | ok
VII.2 TH-M2-Z2 | M2 | Zylinder |  | 2009-12-15 | 7d Wasser/ Klima |  | T14, Festigkeit | 2010-02-02 | geprüft | ok
VII.2 TH-M2-Z3 | M2 | Zylinder |  | 2009-12-15 | 7d Wasser/ Klima |  | T14, Festigkeit | 2010-02-02 | geprüft | ok
VII.2 TH-M2-P1 | M2 | Prisma | 100x100x300 | 2009-12-15 | 7d Wasser/ Klima
VII.2 TH-M2-P2 S1 | M2 | Prisma | 100x100x300 | 2009-12-15 | 7d Wasser/ Klima |  | T11 | 2010-01-14 | geprüft | In Probenmitte etwas exzentrisch ein Granitstein einbetoniert
VII.2 TH-M2-P3 | M2 | Prisma | 100x100x300 | 2009-12-15 | 7d Wasser/ Klima |  | T12 | 2010-01-22 | geprüft | ok
VII.2 TH-M2-P4 S2 | M2 | Prisma | 100x100x300 | 2009-12-15 | 7d Wasser/ Klima |  | T11 | 2010-01-14 | geprüft | 2 Granitsteine übereinander mit einbetoniert
VII.2 TH-M3-Z1 | M3 | Zylinder | 100x300 | 2009-12-15 | 7d Wasser/ Klima |  | T15, Festigkeit | 2010-02-11 | geprüft | ok
VII.2 TH-M3-Z2 | M3 | Zylinder |  | 2009-12-15 | 7d Wasser/ Klima |  | T15, Festigkeit | 2010-02-11 | geprüft | ok
VII.2 TH-M3-Z3 | M3 | Zylinder |  | 2009-12-15 | 7d Wasser/ Klima |  | T15 | 2010-02-12 | geprüft | ok
VII.2 TH-M3-P1 T1 | M3 | Prisma | 100x100x300 | 2009-12-15 | 7d Wasser/ Klima |  | T11 | 2010-01-14 | geprüft | In Probenmitte eine Hand voll Blähton einbetoniert
VII.2 TH-M3-P2 | M3 | Prisma | 100x100x300 | 2009-12-15 | 7d Wasser/ Klima |  | T11 | 2010-01-14 | geprüft
VII.2 TH-M3-W1 | M3 | Würfel | 100x100x100 | 2009-12-15 | 7d Wasser/ Klima |  | Festigkeit | 2010-01-12 | geprüft | 28d, ok
VII.2 TH-M3-W2 | M3 | Würfel | 100x100x100 | 2009-12-15 | 7d Wasser/ Klima |  | Festigkeit | 2010-01-12 | geprüft | 28d, ok
VII.2 TH-M3-W3 | M3 | Würfel | 100x100x100 | 2009-12-15 | 7d Wasser/ Klima |  | Festigkeit | 2010-01-12 | geprüft | 28d, ok
VII.2 TH-M4-Z1 | M4 | Zylinder | 100x300 | 2010-01-07 | 7d Wasser/ Klima |  | T13, Festigkeit | 2010-02-23 | geprüft | Testproben zum Ausblasen aus den Formen, ok
VII.2 TH-M4-Z2 | M4 | Zylinder |  | 2010-01-07 | 7d Wasser/ Klima |  | T13, Festigkeit | 2010-02-23 | geprüft | ok
VII.2 TH-M4-Z3 | M4 | Zylinder |  | 2010-01-07 | 7d Wasser/ Klima |  | T16, Festigkeit | 2010-04-16 | geprüft | ok
VII.2 TH-M4-Z4 | M4 | Zylinder |  | 2010-01-07 | 7d Wasser/ Klima |  | T16, Festigkeit | 2010-04-16 | geprüft | ok
VII.2 TH-M4-Z5 | M4 | Zylinder |  | 2010-01-07 | 7d Wasser/ Klima |  | T13 | 2010-02-26 | geprüft | ok
VII.2 TH-M4-Z6 | M4 | Zylinder |  | 2010-01-07 | 7d Wasser/ Klima |  | T16 | 2010-04-16 | geprüft | ok
VII.2 TH-M5-Z1 | M5 | Zylinder | 100x300 | 2010-01-21 | 7d Wasser/ Klima | EV3 | Vorversuch EV3 | 2010-09-09 | geprüft | 1x15s verdichtet, Schalungsöl
VII.2 TH-M5-Z2 | M5 | Zylinder |  | 2010-01-21 | 7d Wasser/ Klima | EV3 | Z-S2-P1 | 2010-09-09 | geprüft | ok
VII.2 TH-M5-Z3 | M5 | Zylinder |  | 2010-01-21 | 7d Wasser/ Klima | EV3 | Z-S2-P2 | 2010-09-29 | geprüft | kippelte, ok
VII.2 TH-M5-Z4 | M5 | Zylinder |  | 2010-01-21 | 7d Wasser/ Klima | EV3 | F-S2-P1 | 2010-09-09 | geprüft | ok
VII.2 TH-M5-Z5 | M5 | Zylinder |  | 2010-01-21 | 7d Wasser/ Klima | EV3 | Z-S2-P5 | 2010-09-29 | geprüft | kippelte, ok
VII.2 TH-M5-Z6 | M5 | Zylinder |  | 2010-01-21 | 7d Wasser/ Klima | EV3 | Z-S2-P6 | 2010-11-29 | geprüft | nachgeschliffen LV, -k2
VII.2 TH-M5-Z7 | M5 | Zylinder |  | 2010-01-21 | 7d Wasser/ Klima | EV3 | F-S2-P2 | 2010-09-09 | geprüft | ok
VII.2 TH-M5-Z8 | M5 | Zylinder |  | 2010-01-21 | 7d Wasser/ Klima | EV3 | F-S2-P3 | 2010-09-09 | geprüft | ok
VII.2 TH-M5-Z9 | M5 | Zylinder |  | 2010-01-21 | 7d Wasser/ Klima | EV3 | Z-S2-P7 | 2010-11-30 | geprüft | nachgeschliffen LV, -k
VII.2 TH-M5-Z10 | M5 | Zylinder |  | 2010-01-21 | 7d Wasser/ Klima | EV3 | F-S2-P4 | 2010-09-09 | geprüft | ok
VII.2 TH-M5-Z11 | M5 | Zylinder |  | 2010-01-21 | 7d Wasser/ Klima | EV3 | Z-S2-P8 | 2010-11-30 | geprüft | nachgeschliffen LV, ok
VII.2 TH-M5-Z12 | M5 | Zylinder |  | 2010-01-21 | 7d Wasser/ Klima | EV3 |  |  | Beim Schleifen | nachgeschliffen LV, -k2
VII.2 TH-M5-Z13 | M5 | Zylinder |  | 2010-01-21 | 7d Wasser/ Klima | EV3 | Z-S2-P9 | 2010-12-01 | geprüft | nachgeschliffen LV, -k
VII.2 TH-M5-Z14 | M5 | Zylinder |  | 2010-01-21 | 7d Wasser/ Klima | EV3 | Z-S2-P4 Aramis | 2010-09-10 | geprüft | ok
VII.2 TH-M5-Z15 | M5 | Zylinder |  | 2010-01-21 | 7d Wasser/ Klima | EV3 | Z-S2-P10 | 2010-12-01 | geprüft | nachgeschliffen LV, ok
VII.2 TH-M5-Z16 | M5 | Zylinder |  | 2010-01-21 | 7d Wasser/ Klima | EV3 | Z-S2-P3 Aramis | 2010-09-10 | geprüft | ok
VII.2 TH-M5-Z17 | M5 | Zylinder |  | 2010-01-21 | 7d Wasser/ Klima | EV3 | Z-S2-P12 | 2011-01-25 | geprüft | nachgeschliffen LV, ok
VII.2 TH-M5-Z18 | M5 | Zylinder |  | 2010-01-21 | 7d Wasser/ Klima | EV3 | SV1-M5-Z18 | 2011-01-06 | geprüft | nachgeschliffen LV, -k2, 3xW2TK
VII.2 TH-M5-Z19 | M5 | Zylinder |  | 2010-01-21 | 7d Wasser/ Klima | EV3 | Z-S2-P11 | 2011-01-05 | geprüft | nachgeschliffen LV, -k
VII.2 TH-M5-Z20 | M5 | Zylinder |  | 2010-01-21 | 7d Wasser/ Klima | EV3 | Z-S4-P5 Armais |  | Klimakeller | nachgeschliffen LV, ok
VII.2 TH-M5-Z21 | M5 | Zylinder |  | 2010-01-21 | 7d Wasser/ Klima | EV3 | Z-S4-P1 | 2010-12-10 | geprüft | nachgeschliffen LV, k
VII.2 TH-M5-Z22 | M5 | Zylinder |  | 2010-01-21 | 7d Wasser/ Klima | EV3 | Z-S4-P4 Aramis | 2010-09-30 | geprüft | io, A; beklebt
VII.2 TH-M5-Z23 | M5 | Zylinder |  | 2010-01-21 | 7d Wasser/ Klima | EV3 | Z-S4-P2 | 2011-01-03 | geprüft | nachgeschliffen LV, -k
VII.2 TH-M5-Z24 | M5 | Zylinder |  | 2010-01-21 | 7d Wasser/ Klima | EV3 | Z-S4-P4B Aramis |  | Klimakeller | nachgeschliffen LV, -k2
VII.2 TH-M5-Z25 | M5 | Zylinder |  | 2010-01-21 | 7d Wasser/ Klima | EV3 | Z-S4-P2B | 2011-01-06 | geprüft | nachgeschliffen LV, -k, 3xW2TK
VII.2 TH-M5-Z26 | M5 | Zylinder |  | 2010-01-21 | 7d Wasser/ Klima | EV3 | SV1-Z-P3 | 2011-10-05 | geprüft | nachgeschliffen LV, -k
VII.2 TH-M5-Z27 | M5 | Zylinder |  | 2010-01-21 | 7d Wasser/ Klima | EV3 | Z-S4-P3 | 2010-09-30 | geprüft | io, K
VII.2 TH-M5-Z28 | M5 | Zylinder |  | 2010-01-21 | 7d Wasser/ Klima | EV3 |  |  | Klimakeller | nachgeschliffen LV, k
VII.2 TH-M5-Z29 | M5 | Zylinder |  | 2010-01-21 | 7d Wasser/ Klima | EV3 |  |  | Klimakeller | nachgeschliffen LV, -k2
VII.2 TH-M5-Z30 | M5 | Zylinder |  | 2010-01-21 | 7d Wasser/ Klima | EV3 | 2014-01-21 |  | an Pirska. gegeben | io+. K
VII.2 TH-M5-Z31 | M5 | Zylinder |  | 2010-01-21 | 7d Wasser/ Klima | EV3 | Z-S2-P13 | 2011-02-11 | geprüft | io+, K
VII.2 TH-M5-Z32 | M5 | Zylinder |  | 2010-01-21 | 7d Wasser/ Klima | EV3 | 2014-01-21 |  | an Pirska. gegeben | nachgeschliffen LV, -k
VII.2 TH-M5-Z33 | M5 | Zylinder |  | 2010-01-21 | 7d Wasser/ Klima | EV3 | 2014-01-21 |  | an Pirska. gegeben | nachgeschliffen LV, k2
VII.2 TH-M5-Z34 | M5 | Zylinder |  | 2010-01-21 | 7d Wasser/ Klima | EV3 | 2014-01-21 |  | an Pirska. gegeben | nachgeschliffen LV, -k2
VII.2 TH-M5-Z35 | M5 | Zylinder |  | 2010-01-21 | 7d Wasser/ Klima | EV3 | 2014-01-21 |  | an Pirska. gegeben | nachgeschliffen LV, -k2
VII.2 TH-M5-Z36 | M5 | Zylinder |  | 2010-01-21 | 7d Wasser/ Klima | EV3 | 2014-01-21 |  | an Pirska. gegeben | nachgeschliffen LV, -k
VII.2 TH-M5-Z37 | M5 | Zylinder |  | 2010-01-21 | 7d Wasser/ Klima | EV3 | 2014-01-21 |  | an Pirska. gegeben | nachgeschliffen LV, ok
VII.2 TH-M5-Z38 | M5 | Zylinder |  | 2010-01-21 | 7d Wasser/ Klima | EV3 | 2014-01-21 |  | an Pirska. gegeben | nachgeschliffen LV, -k
VII.2 TH-M5-Z39 | M5 | Zylinder |  | 2010-01-21 | 7d Wasser/ Klima | EV3 | 2014-01-21 |  | an Pirska. gegeben | io+, K, A
VII.2 TH-M5-Z40 | M5 | Zylinder |  | 2010-01-21 | 7d Wasser/ Klima | EV3 | 2014-01-21 |  | an Pirska. gegeben | io-, K
VII.2 TH-M5-Z41 | M5 | Zylinder |  | 2010-01-21 | 7d Wasser/ Klima | EV3 | 2014-01-21 |  | an Pirska. gegeben | io+, K
VII.2 TH-M5-Z42 | M5 | Zylinder |  | 2010-01-21 | 7d Wasser/ Klima | EV3 | 2014-01-21 |  | an Pirska. gegeben | io-, K
VII.2 TH-M5-Z43 | M5 | Zylinder |  | 2010-01-21 | 7d Wasser/ Klima | EV3 | 2014-01-21 |  | an Pirska. gegeben | io+
VII.2 TH-M5-Z44 | M5 | Zylinder |  | 2010-01-21 | 7d Wasser/ Klima | EV3 | 2014-01-21 |  | an Pirska. gegeben | io+
VII.2 TH-M5-Z45 | M5 | Zylinder |  | 2010-01-21 | 7d Wasser/ Klima | EV3 | 2014-01-21 |  | an Pirska. gegeben | io, K
VII.2 TH-M5-Z46 | M5 | Zylinder |  | 2010-01-21 | 7d Wasser/ Klima | EV3 | 2014-01-21 |  | an Pirska. gegeben | io+
VII.2 TH-M5-Z47 | M5 | Zylinder |  | 2010-01-21 | 7d Wasser/ Klima | EV3 | 2014-01-21 |  | an Pirska. gegeben | io, K, A
VII.2 TH-M5-Z48 | M5 | Zylinder |  | 2010-01-21 | 7d Wasser/ Klima | EV3 | 2014-01-21 |  | an Pirska. gegeben | io, K
VII.2 TH-M5-Z49 | M5 | Zylinder |  | 2010-01-21 | 7d Wasser/ Klima | EV3 | 2014-01-21 |  | an Pirska. gegeben | io, K
VII.2 TH-M5-Z50 | M5 | Zylinder |  | 2010-01-21 | 7d Wasser/ Klima | EV3 | 2014-01-21 |  | an Pirska. gegeben | Form zerbrochen, Zylinder leicht beschädigt, io
VII.2 TH-M5-W1 | M5 | Würfel | 150x150x150 | 2010-01-21 | 7d Wasser/ Klima |  |  | 2010-02-18 |  | ok, 64.8
VII.2 TH-M5-W2 | M5 | Würfel |  | 2010-01-21 | 7d Wasser/ Klima |  |  | 2010-02-18 |  | ok
VII.2 TH-M5-W3 | M5 | Würfel |  | 2010-01-21 | 7d Wasser/ Klima |  |  | 2010-02-18 |  | ok
VII.2 TH-M6-Z1 | M6 | Zylinder | 100x300 | 2010-02-01 | 7d Wasser/ Klima | KV1 | KV1-K-S1-P1 |  | Kriechstand | 2x20s verdichtet, wegen vieler Poren bei M5, Schalungsöl
VII.2 TH-M6-Z2 | M6 | Zylinder |  | 2010-02-01 | 7d Wasser/ Klima | KV1 | KV1-K-S1-P2 |  | Kriechstand | nachgeschliffen LV, -k2
VII.2 TH-M6-Z3 | M6 | Zylinder |  | 2010-02-01 | 7d Wasser/ Klima | KV1 | KV1-K-S1-P3 |  | Kriechstand | nachgeschliffen LV, -k
VII.2 TH-M6-Z4 | M6 | Zylinder |  | 2010-02-01 | 7d Wasser/ Klima | KV1 | KV1-K-S1-P4 |  | Kriechstand | nachgeschliffen LV, k
VII.2 TH-M6-Z5 | M6 | Zylinder |  | 2010-02-01 | 7d Wasser/ Klima | KV1 | KV1-K-S1-P5 |  | Kriechstand | nachgeschliffen LV, k2
VII.2 TH-M6-Z6 | M6 | Zylinder |  | 2010-02-01 | 7d Wasser/ Klima | KV1 | KV1-K-S1-P6 |  | Kriechstand | nachgeschliffen LV, -k2
VII.2 TH-M6-Z7 | M6 | Zylinder |  | 2010-02-01 | 7d Wasser/ Klima | KV1 | KV1-K-S1-P7 |  | Kriechstand | nachgeschliffen LV, k
VII.2 TH-M6-Z8 | M6 | Zylinder |  | 2010-02-01 | 7d Wasser/ Klima | KV1 | KV1-F-S1-P1 | 2010-11-24 | geprüft | nachgeschliffen LV
VII.2 TH-M6-Z9 | M6 | Zylinder |  | 2010-02-01 | 7d Wasser/ Klima | KV1 | KV1-F-S1-P2 | 2010-11-24 | geprüft | nachgeschliffen LV
VII.2 TH-M6-Z10 | M6 | Zylinder |  | 2010-02-01 | 7d Wasser/ Klima | KV1 | KV1-F-S1-P3 | 2010-11-24 | geprüft | nachgeschliffen LV
VII.2 TH-M6-Z11 | M6 | Zylinder |  | 2010-02-01 | 7d Wasser/ Klima | KV1 | KV1-K-S1-P8 |  | Kriechstand | nachgeschliffen LV, -k
VII.2 TH-M6-Z12 | M6 | Zylinder |  | 2010-02-01 | 7d Wasser/ Klima | KV1 | KV1-K-S1-P9 |  | Kriechstand | nachgeschliffen LV, k2
VII.2 TH-M6-Z13 | M6 | Zylinder |  | 2010-02-01 | 7d Wasser/ Klima | KV1 | KV1-K-S1-P10 |  | Kriechstand | nachgeschliffen LV, ok
VII.2 TH-M6-Z14 | M6 | Zylinder |  | 2010-02-01 | 7d Wasser/ Klima | KV1 | KV1-K-S1-P11 |  | Kriechstand | nachgeschliffen LV, -k2
VII.2 TH-M6-Z15 | M6 | Zylinder |  | 2010-02-01 | 7d Wasser/ Klima | KV1
VII.2 TH-M6-Z16 | M6 | Zylinder |  | 2010-02-01 | 7d Wasser/ Klima | KV1 | KV1-F-S1-P4 | 2010-11-24 | geprüft | nachgeschliffen LV
VII.2 TH-M6-Z17 | M6 | Zylinder |  | 2010-02-01 | 7d Wasser/ Klima | KV1 | KV1-K-S2-P1 |  | Klimakeller | nachgeschliffen LV, -k, 3 W2TK
VII.2 TH-M6-Z18 | M6 | Zylinder |  | 2010-02-01 | 7d Wasser/ Klima | KV1 | KV1-K-S2-P2 SV1-Z-SEA-Abbruch-P21 | 2012-11-13 | geprüft | nachgeschliffen LV, -k, 3 W2TK
VII.2 TH-M6-Z19 | M6 | Zylinder |  | 2010-02-01 | 7d Wasser/ Klima | KV1 | KV1-K-S2-P3 SV1-Z-SEA-Abbruch-P20 | 2012-11-12 | geprüft | nachgeschliffen LV, -k, 3 W2TK
VII.2 TH-M6-Z20 | M6 | Zylinder |  | 2010-02-01 | 7d Wasser/ Klima | KV1 SV1 | KV1-K-S2-P4 SV1-Z-SEA-Abbruch-P14 | 2012-10-25 | geprüft | nachgeschliffen LV, -k, 3 DMS/W2TK
VII.2 TH-M6-Z21 | M6 | Zylinder |  | 2010-02-01 | 7d Wasser/ Klima | KV1 | KV1-K-S2-P5 SV1-Z-SEA-Abbruch-P19 | 2012-11-08 | geprüft | nachgeschliffen LV, ok, 3 W2TK
VII.2 TH-M6-Z22 | M6 | Zylinder |  | 2010-02-01 | 7d Wasser/ Klima | KV1 SV1 | KV1-K-S2-P6 SV1-Z-SEA-Abbruch-P18 | 2012-11-01 | geprüft | nachgeschliffen LV, -k, 3 W2TK
VII.2 TH-M6-Z23 | M6 | Zylinder |  | 2010-02-01 | 7d Wasser/ Klima | KV1 | KV1-K-S2-P7 |  | Klimakeller | nachgeschliffen LV, -k, 3 W2TK
VII.2 TH-M6-Z24 | M6 | Zylinder |  | 2010-02-01 | 7d Wasser/ Klima | KV1 | KV1-K-S2-P8 SV1-Z-SEA-Abbruch-P22 | 2012-11-14 | geprüft | nachgeschliffen LV, ok, 3 W2TK
VII.2 TH-M6-Z25 | M6 | Zylinder |  | 2010-02-01 | 7d Wasser/ Klima | KV1 SV1 | KV1-K-S2-P9 SV1-Z-SEA-Abbruch-P17 | 2012-10-31 | geprüft | nachgeschliffen LV, ok, 3 W2TK
VII.2 TH-M6-Z26 | M6 | Zylinder |  | 2010-02-01 | 7d Wasser/ Klima | KV1 SV1 | KV1-K-S2-P10 SV1-Z-SEA-Abbruch-P13 | 2012-10-23 | geprüft | nachgeschliffen LV, -k, 3 DMS/W2TK
VII.2 TH-M6-Z27 | M6 | Zylinder |  | 2010-02-01 | 7d Wasser/ Klima | KV1 | KV1-F-S2-P1 | 2011-02-15 | geprüft | nachgeschliffen LV, -k
VII.2 TH-M6-Z28 | M6 | Zylinder |  | 2010-02-01 | 7d Wasser/ Klima | KV1 | KV1-F-S2-P2 | 2011-02-15 | geprüft | nachgeschliffen LV, ok
VII.2 TH-M6-Z29 | M6 | Zylinder |  | 2010-02-01 | 7d Wasser/ Klima | KV1 | KV1-F-S2-P3 | 2011-02-15 | geprüft | nachgeschliffen LV, ok
VII.2 TH-M6-Z30 | M6 | Zylinder |  | 2010-02-01 | 7d Wasser/ Klima | KV1 | KV1-F-S2-P4 | 2011-03-07 | geprüft
VII.2 TH-M6-Z31 | M6 | Zylinder |  | 2010-02-01 | 7d Wasser/ Klima |  | KV1-K-S3-P4 | 2011-07-29 | geprüft | 3 DMS
VII.2 TH-M6-Z32 | M6 | Zylinder |  | 2010-02-01 | 7d Wasser/ Klima |  | KV1-K-S3-P2 | 2011-07-01 | geprüft | nachgeschliffen, 3 DMS
VII.2 TH-M6-Z33 | M6 | Zylinder |  | 2010-02-01 | 7d Wasser/ Klima |  | KV1-K-S3-P1 | 2011-06-15 | geprüft | nachgeschliffen, 3 DMS
VII.2 TH-M6-Z34 | M6 | Zylinder |  | 2010-02-01 | 7d Wasser/ Klima |  | KV1-K-S3-P3 | 2011-07-15 | geprüft | nachgeschliffen, 3 DMS
VII.2 TH-M6-Z35 | M6 | Zylinder |  | 2010-02-01 | 7d Wasser/ Klima |  | KV1-F-S3-P1 | 2011-06-15 | geprüft
VII.2 TH-M6-Z36 | M6 | Zylinder |  | 2010-02-01 | 7d Wasser/ Klima |  |  |  | Klimakeller | nachgeschliffen
VII.2 TH-M6-Z37 | M6 | Zylinder |  | 2010-02-01 | 7d Wasser/ Klima |  |  |  | Klimakeller | nachgeschliffen
VII.2 TH-M6-Z38 | M6 | Zylinder |  | 2010-02-01 | 7d Wasser/ Klima |  |  |  | Klimakeller | nachgeschliffen
VII.2 TH-M6-Z39 | M6 | Zylinder |  | 2010-02-01 | 7d Wasser/ Klima |  |  |  | Klimakeller | nachgeschliffen
VII.2 TH-M6-Z40 | M6 | Zylinder |  | 2010-02-01 | 7d Wasser/ Klima |  |  |  | Klimakeller | nachgeschliffen
VII.2 TH-M6-Z41 | M6 | Zylinder |  | 2010-02-01 | 7d Wasser/ Klima |  |  |  | Klimakeller | nachgeschliffen
VII.2 TH-M6-Z42 | M6 | Zylinder |  | 2010-02-01 | 7d Wasser/ Klima |  |  |  | Klimakeller | nachgeschliffen
VII.2 TH-M6-Z43 | M6 | Zylinder |  | 2010-02-01 | 7d Wasser/ Klima |  |  |  | Klimakeller | nachgeschliffen
VII.2 TH-M6-Z44 | M6 | Zylinder |  | 2010-02-01 | 7d Wasser/ Klima |  |  |  | Klimakeller | nachgeschliffen
VII.2 TH-M6-Z45 | M6 | Zylinder |  | 2010-02-01 | 7d Wasser/ Klima |  |  |  | Klimakeller | nachgeschliffen
VII.2 TH-M6-Z46 | M6 | Zylinder |  | 2010-02-01 | 7d Wasser/ Klima |  |  |  | Klimakeller | nachgeschliffen
VII.2 TH-M6-Z47 | M6 | Zylinder |  | 2010-02-01 | 7d Wasser/ Klima
VII.2 TH-M6-Z48 | M6 | Zylinder |  | 2010-02-01 | 7d Wasser/ Klima
VII.2 TH-M6-Z49 | M6 | Zylinder |  | 2010-02-01 | 7d Wasser/ Klima
VII.2 TH-M6-Z50 | M6 | Zylinder |  | 2010-02-01 | 7d Wasser/ Klima
VII.2 TH-M6-W1 | M6 | Würfel | 150x150x150 | 2010-02-01 | 7d Wasser/ Klima |  |  | 2010-03-02 | geprüft | ok, 64.4
VII.2 TH-M6-W2 | M6 | Würfel |  | 2010-02-01 | 7d Wasser/ Klima |  |  | 2010-03-02 | geprüft | ok
VII.2 TH-M6-W3 | M6 | Würfel |  | 2010-02-01 | 7d Wasser/ Klima |  |  | 2010-03-02 | geprüft | ok
VII.2 TH-M7-Z1 | M7 | Zylinder | 100x300 | 2010-02-08 | 7d Wasser/ Klima | T4 70mm | T4 | 2010-04-21 | geprüft | 1x15s verdichtet?, Schalungsöl
VII.2 TH-M7-Z2 | M7 | Zylinder |  | 2010-02-08 | 7d Wasser/ Klima | T4 70mm | Festigkeit | 2010-04-21 | geprüft | ok
VII.2 TH-M7-Z3 | M7 | Zylinder |  | 2010-02-08 | 7d Wasser/ Klima | T4 70mm | Festigkeit | 2010-04-21 | geprüft | ok
VII.2 TH-M7-Z4 | M7 | Zylinder |  | 2010-02-08 | 7d Wasser/ Klima | T18 70mm | Versuch | xxx |  | ist bei Weise
VII.2 TH-M7-Z5 | M7 | Zylinder |  | 2010-02-08 | 7d Wasser/ Klima |  |  | 2010-05-07 |  | An Weise abgegeben
VII.2 TH-M7-Z6 | M7 | Zylinder |  | 2010-02-08 | 7d Wasser/ Klima |  |  | 2010-05-07 |  | An Weise abgegeben
VII.2 TH-M7-Z7 | M7 | Zylinder |  | 2010-02-08 | 7d Wasser/ Klima | T20/T21 | Versuch | 13.8.2010 T21 | geprüft | ok
VII.2 TH-M7-Z8 | M7 | Zylinder |  | 2010-02-08 | 7d Wasser/ Klima | T17 | Festigkeit | 2010-05-06 | geprüft | ok
VII.2 TH-M7-Z9 | M7 | Zylinder |  | 2010-02-08 | 7d Wasser/ Klima | T17 | Festigkeit | 2010-05-06 | geprüft | ok
VII.2 TH-M7-Z10 | M7 | Zylinder |  | 2010-02-08 | 7d Wasser/ Klima | T17 | Versuch | 2010-05-06 | geprüft | ok
VII.2 TH-M7-Z11 | M7 | Zylinder |  | 2010-02-08 | 7d Wasser/ Klima | EV2 | E-Modul | 2010-07-05 | geprüft | ok |  | 147
VII.2 TH-M7-Z12 | M7 | Zylinder |  | 2010-02-08 | 7d Wasser/ Klima | EV2 | Festigkeit | 2010-07-05 | geprüft | ok
VII.2 TH-M7-Z13 | M7 | Zylinder |  | 2010-02-08 | 7d Wasser/ Klima | EV2 | E-Modul | 2010-07-05 | geprüft | ok
VII.2 TH-M7-Z14 | M7 | Zylinder |  | 2010-02-08 | 7d Wasser/ Klima |  |  |  |  | Für Schleifversuche abgegeben
VII.2 TH-M7-Z15 | M7 | Zylinder |  | 2010-02-08 | 7d Wasser/ Klima | EV2 | Versuch | 2010-07-09 | geprüft | ok
VII.2 TH-M7-Z16 | M7 | Zylinder |  | 2010-02-08 | 7d Wasser/ Klima | T22 | Versuch | 2010-09-01 | geprüft | Probe kippelte, ok
VII.2 TH-M7-Z17 | M7 | Zylinder |  | 2010-02-08 | 7d Wasser/ Klima | EV2 | Versuch | 2010-07-09 | geprüft | ok
VII.2 TH-M7-Z18 | M7 | Zylinder |  | 2010-02-08 | 7d Wasser/ Klima | SV1-Bruch | Testversuch | 2011-04-08 | geprüft
VII.2 TH-M7-Z19 | M7 | Zylinder |  | 2010-02-08 | 7d Wasser/ Klima | EV2 | Versuch | 2010-07-09 | geprüft | ok
VII.2 TH-M7-Z20 | M7 | Zylinder |  | 2010-02-08 | 7d Wasser/ Klima | EV2 | Versuch | 2010-07-09 | geprüft | ok
VII.2 TH-M7-Z21 | M7 | Zylinder |  | 2010-02-08 | 7d Wasser/ Klima | EV2 | Versuch | 2010-07-09 | geprüft | ok
VII.2 TH-M7-Z22 | M7 | Zylinder |  | 2010-02-08 | 7d Wasser/ Klima | EV2 | Versuch | 2010-07-09 | geprüft | ok
VII.2 TH-M7-Z23 | M7 | Zylinder |  | 2010-02-08 | 7d Wasser/ Klima | EV2 | Versuch | 2010-07-07 | geprüft | ok
VII.2 TH-M7-Z24 | M7 | Zylinder |  | 2010-02-08 | 7d Wasser/ Klima | EV2 | Versuch |  |  | Verlust durch Entsorgung
VII.2 TH-M7-Z25 | M7 | Zylinder |  | 2010-02-08 | 7d Wasser/ Klima | SV1-Bruch | Testversuch | 2011-04-08 | geprüft | Für Schleifversuche abgegeben
VII.2 TH-M7-Z26 | M7 | Zylinder |  | 2010-02-08 | 7d Wasser/ Klima | T23 |  |  |  | Für Schleifversuche abgegeben
VII.2 TH-M7-Z27 | M7 | Zylinder |  | 2010-02-08 | 7d Wasser/ Klima | T21-2 | Versuch | 2010-08-24 | geprüft | ok, Probe kippelte
VII.2 TH-M7-Z28 | M7 | Zylinder |  | 2010-02-08 | 7d Wasser/ Klima | SV1-Bruch | Testversuch | 2011-04-08 | geprüft | Für Schleifversuche abgegeben
VII.2 TH-M7-Z29 | M7 | Zylinder |  | 2010-02-08 | 7d Wasser/ Klima |  |  |  |  | Für Schleifversuche abgegeben
VII.2 TH-M7-Z30 | M7 | Zylinder |  | 2010-02-08 | 7d Wasser/ Klima |  | Test TH21 | 2012-11-19 | geprüft | Für Schleifversuche abgegeben
VII.2 TH-M7-Z31 | M7 | Zylinder |  | 2010-02-08 | 7d Wasser/ Klima | Einharzen | Testversuch |  | Klimakammer | gebohrt
VII.2 TH-M7-Z32 | M7 | Zylinder |  | 2010-02-08 | 7d Wasser/ Klima | T23 | Versuch | 2012-02-27 | geprüft | Probe beklebt, nachgeschliffen LV
VII.2 TH-M7-Z33 | M7 | Zylinder |  | 2010-02-08 | 7d Wasser/ Klima | SV1-Bruch | Testversuch | 2011-04-11 | geprüft
VII.2 TH-M7-Z34 | M7 | Zylinder |  | 2010-02-08 | 7d Wasser/ Klima | SV1-Z-SEA-Abbruch-P12 | Testversuch | 2012-07-20 | geprüft | Abbruch mit SEA
VII.2 TH-M7-Z35 | M7 | Zylinder |  | 2010-02-08 | 7d Wasser/ Klima | EV4 Festigkeit | Testversuch | 2012-09-17 | geprüft | 402kN, Bruchlast
VII.2 TH-M7-Z36 | M7 | Zylinder |  | 2010-02-08 | 7d Wasser/ Klima | SV1-Z-SEA-Abbruch-P11 | Testversuch | 2012-07-19 | geprüft | Abbruch mit SEA
VII.2 TH-M7-Z37 | M7 | Zylinder |  | 2010-02-08 | 7d Wasser/ Klima | abgegeben | Vorführung | 2012-10-22
VII.2 TH-M7-Z38 | M7 | Zylinder |  | 2010-02-08 | 7d Wasser/ Klima | SV1-Bruch | Testversuch | 2011-04-11 | geprüft
VII.2 TH-M7-Z39 | M7 | Zylinder |  | 2010-02-08 | 7d Wasser/ Klima
VII.2 TH-M7-Z40 | M7 | Zylinder |  | 2010-02-08 | 7d Wasser/ Klima |  | Test TH22 | 2012-11-19 | geprüft
VII.2 TH-M7-Z41 | M7 | Zylinder |  | 2010-02-08 | 7d Wasser/ Klima | SV1-Z-Abbruch-P9 | Testversuch |  |  | kippelt möglicherweise
VII.2 TH-M7-Z42 | M7 | Zylinder |  | 2010-02-08 | 7d Wasser/ Klima |  | Test TH22 | 2012-11-19 | geprüft
VII.2 TH-M7-Z43 | M7 | Zylinder |  | 2010-02-08 | 7d Wasser/ Klima |  | Testversuche | verschiedene | zerstört
VII.2 TH-M7-Z44 | M7 | Zylinder |  | 2010-02-08 | 7d Wasser/ Klima | SV1-Z-US-P6 | Versuch | 2011-11-11 | geprüft | Probe beklebt, nachgeschliffen LV
VII.2 TH-M7-Z45 | M7 | Zylinder |  | 2010-02-08 | 7d Wasser/ Klima |  | Testversuche | 2012-02-21 | geprüft
VII.2 TH-M7-Z46 | M7 | Zylinder |  | 2010-02-08 | 7d Wasser/ Klima |  | Vorführung | 2011-09-27 | geprüft
VII.2 TH-M7-Z47 | M7 | Zylinder |  | 2010-02-08 | 7d Wasser/ Klima | T24 | Versuch | 2010-09-22 | geprüft | ok
VII.2 TH-M7-Z48 | M7 | Zylinder |  | 2010-02-08 | 7d Wasser/ Klima | T25 | Versuch | 2010-10-29 | geprüft | ok
VII.2 TH-M7-Z49 | M7 | Zylinder |  | 2010-02-08 | 7d Wasser/ Klima |  | Testversuch | 2011-09-15 | geprüft | 411,1kN, Bruchlast
VII.2 TH-M7-Z50 | M7 | Zylinder |  | 2010-02-08 | 7d Wasser/ Klima |  | Testversuche | 2012-02-22 | geprüft
VII.2 TH-M7-Z51 | M7 | Zylinder |  | 2010-02-08 | 7d Wasser/ Klima | SV1-Z-Abbruch-P8 | Testversuch | 2012-02-20 | geprüft | Stahlform zum Vergleich der Verdichtung
VII.2 TH-M7-Z52 | M7 | Zylinder |  | 2010-02-08 | 7d Wasser/ Klima |  | Testversuch | 2012-02-23 | geprüft | Stahlform zum Vergleich der Verdichtung
VII.2 TH-M7-W1 | M7 | Würfel | 150x150x150 | 2010-02-08 | 7d Wasser/ Klima |  |  | 2010-03-08 | geprüft | ok, 62.8
VII.2 TH-M7-W2 | M7 | Würfel |  | 2010-02-08 | 7d Wasser/ Klima |  |  | 2010-03-08 | geprüft | ok
VII.2 TH-M7-W3 | M7 | Würfel |  | 2010-02-08 | 7d Wasser/ Klima |  |  | 2010-03-08 | geprüft | ok
Trennmittel
VII.2 TH-M8-Z1 S L1 | M8 | Zylinder | 100x300 | 2010-02-15 | 7d Wasser/ Klima |  | Aufgeschnitten | 2010-02-25 | geprüft | 1x20s verdichtet | Sonnenblumenöl
VII.2 TH-M8-Z2 W L1 | M8 | Zylinder |  | 2010-02-15 | 7d Wasser/ Klima |  | Aufgeschnitten | 2010-02-25 | geprüft | 1x20s verdichtet | Trennwachs
VII.2 TH-M8-Z3 Ö L1 | M8 | Zylinder |  | 2010-02-15 | 7d Wasser/ Klima |  | Aufgeschnitten | 2010-02-25 | geprüft | 1x20s verdichtet | Schalungsöl
VII.2 TH-M8-Z4 S L2 | M8 | Zylinder |  | 2010-02-15 | 7d Wasser/ Klima |  | Aufgeschnitten | 2010-02-25 | geprüft | 2x20s verdichtet | Sonnenblumenöl
VII.2 TH-M8-Z5 W L2 | M8 | Zylinder |  | 2010-02-15 | 7d Wasser/ Klima |  | Aufgeschnitten | 2010-02-25 | geprüft | 2x20s verdichtet | Trennwachs
VII.2 TH-M8-Z6 Ö L2 | M8 | Zylinder |  | 2010-02-15 | 7d Wasser/ Klima |  | Aufgeschnitten | 2010-02-25 | geprüft | 2x20s verdichtet | Schalungsöl
VII.2 TH-M8-Z7 S L3 | M8 | Zylinder |  | 2010-02-15 | 7d Wasser/ Klima |  | Aufgeschnitten | 2010-02-25 | geprüft | 3x20s verdichtet | Sonnenblumenöl
VII.2 TH-M8-Z8 W L3 | M8 | Zylinder |  | 2010-02-15 | 7d Wasser/ Klima |  | Aufgeschnitten | 2010-02-25 | geprüft | 3x20s verdichtet | Trennwachs
VII.2 TH-M8-Z9 Ö L3 | M8 | Zylinder |  | 2010-02-15 | 7d Wasser/ Klima |  | Aufgeschnitten | 2010-02-25 | geprüft | 3x20s verdichtet | Schalungsöl
VII.2 TH-M8-Z10 S 2L 90s | M8 | Zylinder |  | 2010-02-15 | 7d Wasser/ Klima |  | Aufgeschnitten | 2010-02-25 | geprüft | 1x30s und 1x 60s verdichtet | Sonnenblumenöl
VII.2 TH-M8-Z11 W 2L 90s | M8 | Zylinder |  | 2010-02-15 | 7d Wasser/ Klima |  | Aufgeschnitten | 2010-02-25 | geprüft | 1x30s und 1x 60s verdichtet | Trennwachs
VII.2 TH-M8-Z12 Ö 2L 90s | M8 | Zylinder |  | 2010-02-15 | 7d Wasser/ Klima |  | Aufgeschnitten | 2010-02-25 | geprüft | 1x30s und 1x 60s verdichtet | Schalungsöl
VII.2 TH-M8-W1 | M8 | Würfel | 150x150x150 | 2010-02-15 | 7d Wasser/ Klima |  |  | 2010-03-15 | geprüft | 2x20s verdichtet | Schalungsöl
VII.2 TH-M8-W2 | M8 | Würfel |  | 2010-02-15 | 7d Wasser/ Klima |  |  | 2010-03-15 | geprüft | 2x20s verdichtet | Schalungsöl
VII.2 TH-M8-W3 | M8 | Würfel |  | 2010-02-15 | 7d Wasser/ Klima |  |  | 2010-03-15 | geprüft | 2x20s verdichtet | Schalungsöl
VII.2 TH-M9-Z1 | M9 | Zylinder | 100x300 | 2010-03-29 | 8d Wasser/ Klima | EV4 70mm | EV4-Z-S1-P13 | 2012-03-07 | gepfrüft | nachgeschliffen, 3DMS, Klotz | 1x30s und 1x60s verdichtet, Trennwachs; 8d Wasser wegen Feiertagen
VII.2 TH-M9-Z2 | M9 | Zylinder |  | 2010-03-29 | 8d Wasser/ Klima | EV4 70mm | EV4-Z-S1-P12 |  | Klimakeller | nachgeschliffen, 3DMS, Klotz
VII.2 TH-M9-Z3 | M9 | Zylinder |  | 2010-03-29 | 8d Wasser/ Klima | EV4 70mm | EV4-Z-S1-P11 | CT | Klimakeller | nachgeschliffen, 3DMS, Klotz
VII.2 TH-M9-Z4 | M9 | Zylinder |  | 2010-03-29 | 8d Wasser/ Klima | EV4 70mm | EV4-Z-S3-P8 |  | Klimakeller | nachgeschliffen, 3DMS
VII.2 TH-M9-Z5 | M9 | Zylinder |  | 2010-03-29 | 8d Wasser/ Klima | EV4 70mm | EV4-Z-S3-P9 |  | Klimakeller | nachgeschliffen, 3DMS
VII.2 TH-M9-Z6 | M9 | Zylinder |  | 2010-03-29 | 8d Wasser/ Klima | EV4 70mm | EV4-F-S1-P9 | CT | gepfrüft | nachgeschliffen, 3DMS, Klotz
VII.2 TH-M9-Z7 | M9 | Zylinder |  | 2010-03-29 | 8d Wasser/ Klima | EV4 70mm | EV4-F-S1-P10 | Kante ausgebrochen | Klimakeller | nachgeschliffen, 3DMS, Klotz
VII.2 TH-M9-Z8 | M9 | Zylinder |  | 2010-03-29 | 8d Wasser/ Klima | EV4 70mm | EV4-F-S1-P11 | 2012-03-06 | gepfrüft | nachgeschliffen, Klotz
VII.2 TH-M9-Z9 | M9 | Zylinder |  | 2010-03-29 | 8d Wasser/ Klima | EV4 70mm | EV4-F-S1-P12 | 2012-03-06 | gepfrüft | nachgeschliffen, Klotz
VII.2 TH-M9-Z10 | M9 | Zylinder |  | 2010-03-29 | 8d Wasser/ Klima | EV4 70mm | EV4-F-S1-P13 | 2012-03-06 | gepfrüft | nachgeschliffen
VII.2 TH-M9-Z11 | M9 | Zylinder |  | 2010-03-29 | 8d Wasser/ Klima | EV4 70mm | Reserve |  | Klimakeller | nachgeschliffen
VII.2 TH-M9-Z12 | M9 | Zylinder |  | 2010-03-29 | 8d Wasser/ Klima | EV4 | F-S1-P1 | 2010-12-16 | gepfrüft | nachgeschliffem LV, ok, 295mm
VII.2 TH-M9-Z13 | M9 | Zylinder |  | 2010-03-29 | 8d Wasser/ Klima | EV4 | F-S1-P2 | 2010-12-17 | gepfrüft
VII.2 TH-M9-Z14 | M9 | Zylinder |  | 2010-03-29 | 8d Wasser/ Klima | EV4 | F-S1-P3 | 2011-01-27 | gepfrüft | runtergeschliffen auf 295mm
VII.2 TH-M9-Z15 | M9 | Zylinder |  | 2010-03-29 | 8d Wasser/ Klima | EV4 | F-S1-P4 | 2011-01-28 | gepfrüft | runtergeschliffen auf 295mm
VII.2 TH-M9-Z16 | M9 | Zylinder |  | 2010-03-29 | 8d Wasser/ Klima | EV4 | F-S1-P5 | 2011-01-07 | gepfrüft | runtergeschliffen auf 295mm
VII.2 TH-M9-Z17 | M9 | Zylinder |  | 2010-03-29 | 8d Wasser/ Klima | EV4 | F-S1-P6 | 2011-01-25 | gepfrüft | kippelt
VII.2 TH-M9-Z18 | M9 | Zylinder |  | 2010-03-29 | 8d Wasser/ Klima | EV4 | F-S1-P7 |  | Klimakeller | nachgeschliffen Potsdam, k
VII.2 TH-M9-Z19 | M9 | Zylinder |  | 2010-03-29 | 8d Wasser/ Klima | EV4 | F-S1-P7 | 2011-01-27 | gepfrüft | nachgeschliffen LV, ok
VII.2 TH-M9-Z20 | M9 | Zylinder |  | 2010-03-29 | 8d Wasser/ Klima | EV4 | F-S1-P8 | 2011-01-27 | gepfrüft | nachgeschliffen LV, ok
VII.2 TH-M9-Z21 | M9 | Zylinder |  | 2010-03-29 | 8d Wasser/ Klima | EV4 | Z-S1-P6 | 2011-03-09 | gepfrüft | nachgeschliffen LV, -k, 3DMS
VII.2 TH-M9-Z22 | M9 | Zylinder |  | 2010-03-29 | 8d Wasser/ Klima | EV4 | Z-S1-P7 | 2011-06-28 | gepfrüft | nachgeschliffen LV, -k, 3DMS
VII.2 TH-M9-Z23 | M9 | Zylinder |  | 2010-03-29 | 8d Wasser/ Klima | EV4 | Z-S1-P8 | 2011-08-09 | gepfrüft | nachgeschliffen LV, ok, 3DMS
VII.2 TH-M9-Z24 | M9 | Zylinder |  | 2010-03-29 | 8d Wasser/ Klima | EV4 | Z-S1-P9 | 2011-09-16 | gepfrüft | nachgeschliffen LV, -k, 3DMS
VII.2 TH-M9-Z25 | M9 | Zylinder |  | 2010-03-29 | 8d Wasser/ Klima | EV4 | Z-S1-P10 | 2011-11-29 | gepfrüft | nachgeschliffen LV, -k2, 3DMS
VII.2 TH-M9-Z26 | M9 | Zylinder |  | 2010-03-29 | 8d Wasser/ Klima | EV4 | Z-S1-P1 | 2011-04-15 | gepfrüft | nachgeschliffen LV, ok, 3DMS
VII.2 TH-M9-Z27 | M9 | Zylinder |  | 2010-03-29 | 8d Wasser/ Klima | EV4 | Z-S1-P2-0 | 2011-02-23 | zerstört | nachgeschliffen LV, -k, 3DMS
VII.2 TH-M9-Z28 | M9 | Zylinder |  | 2010-03-29 | 8d Wasser/ Klima | EV4 | Z-S1-P3 | 2011-02-23 | gepfrüft | nachgeschliffen LV, -k, 3DMS
VII.2 TH-M9-Z29 | M9 | Zylinder |  | 2010-03-29 | 8d Wasser/ Klima | EV4 | Z-S1-P5 | 2012-01-16 | gepfrüft | nachgeschliffen LV, -k2, 3DMS
VII.2 TH-M9-Z30 | M9 | Zylinder |  | 2010-03-29 | 8d Wasser/ Klima | EV4 | Z-S1-P4 | 2011-07-18 | gepfrüft | nachgeschliffen LV, ok, 3DMS
VII.2 TH-M9-Z31 | M9 | Zylinder |  | 2010-03-29 | 8d Wasser/ Klima | EV4 | F-S1-P5B | 2011-01-27 | gepfrüft | nachgeschliffen LV
VII.2 TH-M9-Z32 | M9 | Zylinder |  | 2010-03-29 | 8d Wasser/ Klima | EV4 | Z-S1-P2 | 2011-04-20 | gepfrüft | nachgeschliffen LV, ok
VII.2 TH-M9-Z33 | M9 | Zylinder |  | 2010-03-29 | 8d Wasser/ Klima | EV4 | EV4-Z-S1-P1 | 2012-05-10 | gepfrüft | nachgeschliffen LV, ok, 3DMS
VII.2 TH-M9-Z34 | M9 | Zylinder |  | 2010-03-29 | 8d Wasser/ Klima | EV4 | EV4-Z-S2-P1 | 2012-07-24 | gepfrüft | nachgeschliffen LV, -k, 3DMS
VII.2 TH-M9-Z35 | M9 | Zylinder |  | 2010-03-29 | 8d Wasser/ Klima | EV4 | F-S1-P14 | 2011-02-15 | gepfrüft | nachgeschliffen LV, -k
VII.2 TH-M9-Z36 | M9 | Zylinder |  | 2010-03-29 | 8d Wasser/ Klima | EV4 | EV4-Z-S2-P4 | 2012-10-01 | gepfrüft/Klimakammer | nachgeschliffen LV, ok, 3DMS
VII.2 TH-M9-Z37 | M9 | Zylinder |  | 2010-03-29 | 8d Wasser/ Klima | EV4 | F-S1-P15 | 2011-02-15 | gepfrüft | nachgeschliffen LV, -k
VII.2 TH-M9-Z38 | M9 | Zylinder |  | 2010-03-29 | 8d Wasser/ Klima | EV4 | F-S1-P16 | 2011-02-15 | gepfrüft | nachgeschliffen LV, -k2
VII.2 TH-M9-Z39 | M9 | Zylinder |  | 2010-03-29 | 8d Wasser/ Klima | EV4 | EV4-Z-S2-P3 | 2012-09-24 | zerstört | nachgeschliffen LV, ok, 3DMS
VII.2 TH-M9-Z40 | M9 | Zylinder |  | 2010-03-29 | 8d Wasser/ Klima | EV4 | EV4-Z-S2-P2 | 2012-08-23 | gepfrüft | nachgeschliffen LV, 3 DMS
VII.2 TH-M9-Z41 | M9 | Zylinder |  | 2010-03-29 | 8d Wasser/ Klima | EV4 | EV4-Z-S1-P14 | 2012-04-04 | gepfrüft | nachgeschliffen LV, 3 DMS
VII.2 TH-M9-Z42 | M9 | Zylinder |  | 2010-03-29 | 8d Wasser/ Klima | EV4 | F-S2-P1 | 2012-03-20 | gepfrüft | nachgeschliffen LV
VII.2 TH-M9-Z43 | M9 | Zylinder |  | 2010-03-29 | 8d Wasser/ Klima | EV4 | F-S2-P2 | 2012-03-20 | gepfrüft | nachgeschliffen LV
VII.2 TH-M9-Z44 | M9 | Zylinder |  | 2010-03-29 | 8d Wasser/ Klima | EV4 | F-S2-P3 | 2012-03-20 | gepfrüft | nachgeschliffen LV
VII.2 TH-M9-Z45 | M9 | Zylinder |  | 2010-03-29 | 8d Wasser/ Klima | EV4 | EV4-Z-S2-P5 | 2013-05-28 | gepfrüft | nachgeschliffen LV, 3 DMS
VII.2 TH-M9-Z46 | M9 | Zylinder |  | 2010-03-29 | 8d Wasser/ Klima | EV4 | EV4-Z-S2-P7 | 2013-08-22 | Klimakeller | nachgeschliffen LV, 3 DMS
VII.2 TH-M9-Z47 | M9 | Zylinder |  | 2010-03-29 | 8d Wasser/ Klima | EV4 | EV4-Z-S2-P6 | 2013-08-16 | geprüft | nachgeschliffen LV, 3 DMS
VII.2 TH-M9-Z48 | M9 | Zylinder |  | 2010-03-29 | 8d Wasser/ Klima | EV4 |  |  | Klimakeller | nachgeschliffen LV, 3 DMS, angeschliffen
VII.2 TH-M9-Z49 | M9 | Zylinder |  | 2010-03-29 | 8d Wasser/ Klima | EV4 | EV4-F-S2-P4 | 2012-09-17 | gepfrüft | nachgeschliffen LV
VII.2 TH-M9-Z50 | M9 | Zylinder |  | 2010-03-29 | 8d Wasser/ Klima | EV4 | EV4-F-S2-P5 | 2012-09-17 | gepfrüft | nachgeschliffen LV
VII.2 TH-M9-Z51 | M9 | Zylinder |  | 2010-03-29 | 8d Wasser/ Klima | EV4 | EV4-F-S2-P6 | 2012-09-17 | gepfrüft | Eine von 4 Proben mit nur 2x30s Verdichtung, große Pore
VII.2 TH-M9-W1 | M9 | Würfel | 150x150x150 | 2010-03-29 | 8d Wasser/ Klima |  |  | 2010-04-26 | geprüft | ok, 65.3
VII.2 TH-M9-W2 | M9 | Würfel |  | 2010-03-29 | 8d Wasser/ Klima |  |  | 2010-04-26 | geprüft | ok
VII.2 TH-M9-W3 | M9 | Würfel |  | 2010-03-29 | 8d Wasser/ Klima |  |  | 2010-04-26 | geprüft | ok
VII.2 TH-M10-Z1 | M10 | Zylinder | 100x300 | 2010-04-15 | 7d Wasser/ Klima | EV4 | EV4-F-S3-P1 | 2013-01-21 | geprüft | nachgeschliffen, ok, f | 1x30s und 1x60s verdichtet, Trennwachs;
VII.2 TH-M10-Z2 | M10 | Zylinder |  | 2010-04-15 | 7d Wasser/ Klima | EV4 | EV4-Z-S4-P4 | 2013-03-14 | geprüft | nachgeschliffen, ok, z, 3 DMS
VII.2 TH-M10-Z3 | M10 | Zylinder |  | 2010-04-15 | 7d Wasser/ Klima | EV4 | EV4-Z-S3-P1 | 2013-01-24 | geprüft | nachgeschliffen, ok, z, 3 DMS
VII.2 TH-M10-Z4 | M10 | Zylinder |  | 2010-04-15 | 7d Wasser/ Klima | EV4 | EV4-Z-S4-P5 | 2013-04-25 | geprüft | nachgeschliffen, ok, z, 3 DMS
VII.2 TH-M10-Z5 | M10 | Zylinder |  | 2010-04-15 | 7d Wasser/ Klima | EV4 | EV4-F-S3-P2 | 2013-01-21 | geprüft | nachgeschliffen, ok, f
VII.2 TH-M10-Z6 | M10 | Zylinder |  | 2010-04-15 | 7d Wasser/ Klima | EV4 | EV4-Z-S3-P2 | 2013-02-11 | geprüft | nachgeschliffen, ok, z, 3 DMS
VII.2 TH-M10-Z7 | M10 | Zylinder |  | 2010-04-15 | 7d Wasser/ Klima | EV4 | EV4-F-S3-P3 | 2013-01-21 | geprüft | nachgeschliffen, -k2, f
VII.2 TH-M10-Z8 | M10 | Zylinder |  | 2010-04-15 | 7d Wasser/ Klima | EV4 | Test TH14 | 2012-11-19 | geprüft
VII.2 TH-M10-Z9 | M10 | Zylinder |  | 2010-04-15 | 7d Wasser/ Klima | EV4 | EV4-Z-S3-P3 | 2013-02-28 | geprüft | nachgeschliffen, ok, z, 3 DMS
VII.2 TH-M10-Z10 | M10 | Zylinder |  | 2010-04-15 | 7d Wasser/ Klima | EV4 | EV4-F-S3-P4 | 2013-01-21 | geprüft | nachgeschliffen, -k, f
VII.2 TH-M10-Z11 | M10 | Zylinder |  | 2010-04-15 | 7d Wasser/ Klima | EV4 | EV4-F-S4-P1 | 2012-11-21 | geprüft | nachgeschliffen, -k, f
VII.2 TH-M10-Z12 | M10 | Zylinder |  | 2010-04-15 | 7d Wasser/ Klima | EV4 | EV4-Z-S4-P4 | 2013-01-08 | geprüft | nachgeschliffen, ok, z, 3 DMS
VII.2 TH-M10-Z13 | M10 | Zylinder |  | 2010-04-15 | 7d Wasser/ Klima | EV4 | EV4-F-S4-P2 | 2012-11-21 | geprüft | nachgeschliffen, -k2, f
VII.2 TH-M10-Z14 | M10 | Zylinder |  | 2010-04-15 | 7d Wasser/ Klima | EV4 | EV4-Z-S4-P5 | 406526 | geprüft | nachgeschliffen, ok, z, 3 DMS
VII.2 TH-M10-Z15 | M10 | Zylinder |  | 2010-04-15 | 7d Wasser/ Klima | EV4 | EV4-Z-S4-P1 | 2012-11-26 | geprüft | nachgeschliffen, ok, z
VII.2 TH-M10-Z16 | M10 | Zylinder |  | 2010-04-15 | 7d Wasser/ Klima | EV4 | EV4-Z-S4-P2 | 2012-11-29 | geprüft | nachgeschliffen, ok, z
VII.2 TH-M10-Z17 | M10 | Zylinder |  | 2010-04-15 | 7d Wasser/ Klima | EV4 | EV4-Z-S4-P3 | 2012-12-03 | geprüft | nachgeschliffen, ok, z
VII.2 TH-M10-Z18 | M10 | Zylinder |  | 2010-04-15 | 7d Wasser/ Klima | EV4 | EV4-F-S4-P3 | 2012-11-21 | geprüft | nachgeschliffen, 1xok, 1xk--, f
VII.2 TH-M10-Z19 | M10 | Zylinder |  | 2010-04-15 | 7d Wasser/ Klima | EV4 | EV4-Z-S4-P6 | 2013-04-26 | geprüft | nachgeschliffen, ok, z, 3 DMS
VII.2 TH-M10-Z20 | M10 | Zylinder |  | 2010-04-15 | 7d Wasser/ Klima | EV4 |  |  | Klimakeller | wieder
VII.2 TH-M10-Z21 | M10 | Zylinder |  | 2010-04-15 | 7d Wasser/ Klima | EV4 | EV4-F-S4-P4 | 2012-11-21 | geprüft | nachgeschliffen, 1xok, 1xk--, f
VII.2 TH-M10-Z22 | M10 | Zylinder |  | 2010-04-15 | 7d Wasser/ Klima | EV4 | EV4-Z-S3-P7 | 2013-05-02 | geprüft | nachgeschliffen, ok, z, 3 DMS
VII.2 TH-M10-Z23 | M10 | Zylinder |  | 2010-04-15 | 7d Wasser/ Klima | EV4 | EV4-Z-S3-P8 | 2013-07-09 | geprüft | nachgeschliffen, ok, z, 3 DMS
VII.2 TH-M10-Z24 | M10 | Zylinder |  | 2010-04-15 | 7d Wasser/ Klima | EV4 |  |  | Klimakeller | nachgeschliffen, 2xk-, f
VII.2 TH-M10-Z25 | M10 | Zylinder |  | 2010-04-15 | 7d Wasser/ Klima | EV4 | EV4-Z-S4-P6 | 2013-01-17 | geprüft | nachgeschliffen, ok, z, 3 DMS
VII.2 TH-M10-Z26 | M10 | Zylinder |  | 2010-04-15 | 7d Wasser/ Klima | EV4 | EV4-F-S3-P5 | 2013-03-12 | geprüft | nachgeschliffen, ok
VII.2 TH-M10-Z27 | M10 | Zylinder |  | 2010-04-15 | 7d Wasser/ Klima | EV4 | EV4-F-S3-P6 | 2013-03-12 | geprüft | nachgeschliffen, ok
VII.2 TH-M10-Z28 | M10 | Zylinder |  | 2010-04-15 | 7d Wasser/ Klima | EV4 | EV4-F-S3-P7 | 2013-03-12 | geprüft | nachgeschliffen, ok
VII.2 TH-M10-Z29 | M10 | Zylinder |  | 2010-04-15 | 7d Wasser/ Klima | EV4 | EV4-F-S3-P8 | 2013-03-12 | geprüft | nachgeschliffen, ok
VII.2 TH-M10-Z30 | M10 | Zylinder |  | 2010-04-15 | 7d Wasser/ Klima | EV4 | EV4-F-S3-P12 | 2013-07-16 | geprüft | nachgeschliffen, ok
VII.2 TH-M10-Z31 | M10 | Zylinder |  | 2010-04-15 | 7d Wasser/ Klima | EV4 | EV4-F-S3-P13 | 2013-07-16 | geprüft | nachgeschliffen, ok
VII.2 TH-M10-Z32 | M10 | Zylinder |  | 2010-04-15 | 7d Wasser/ Klima | EV4 | EV4-F-S3-P14 | 2013-07-16 | geprüft | nachgeschliffen, ok
VII.2 TH-M10-Z33 | M10 | Zylinder |  | 2010-04-15 | 7d Wasser/ Klima | EV4 | EV4-F-S3-P9 | 2013-07-08 | geprüft | nachgeschliffen, ok
VII.2 TH-M10-Z34 | M10 | Zylinder |  | 2010-04-15 | 7d Wasser/ Klima | EV4 | EV4-F-S3-P10 | 2013-07-08 | geprüft | nachgeschliffen, ok
VII.2 TH-M10-Z35 | M10 | Zylinder |  | 2010-04-15 | 7d Wasser/ Klima | EV4 | EV4-F-S3-P11 | 2013-07-08 | geprüft | nachgeschliffen, ok
VII.2 TH-M10-Z36 | M10 | Zylinder |  | 2010-04-15 | 7d Wasser/ Klima | EV4 |  |  | Klimakeller | nachgeschliffen, ok, 3 DMS
VII.2 TH-M10-Z37 | M10 | Zylinder |  | 2010-04-15 | 7d Wasser/ Klima | EV4 | EV4-Z-S3-P9 | 2013-08-02 | geprüft | nachgeschliffen, ok
VII.2 TH-M10-Z38 | M10 | Zylinder |  | 2010-04-15 | 7d Wasser/ Klima | EV4 |  |  | Klimakeller | nachgeschliffen, ok
VII.2 TH-M10-Z39 | M10 | Zylinder |  | 2010-04-15 | 7d Wasser/ Klima | EV4 |  |  | Klimakeller | nachgeschliffen, ok
VII.2 TH-M10-Z40 | M10 | Zylinder |  | 2010-04-15 | 7d Wasser/ Klima | EV4 |  |  | beim Schleifen
VII.2 TH-M10-Z41 | M10 | Zylinder |  | 2010-04-15 | 7d Wasser/ Klima | EV4 |  |  | beim Schleifen
VII.2 TH-M10-Z42 | M10 | Zylinder |  | 2010-04-15 | 7d Wasser/ Klima | EV4 |  |  | beim Schleifen
VII.2 TH-M10-Z43 | M10 | Zylinder |  | 2010-04-15 | 7d Wasser/ Klima | EV4 |  |  | beim Schleifen
VII.2 TH-M10-Z44 | M10 | Zylinder |  | 2010-04-15 | 7d Wasser/ Klima | EV4 |  |  | beim Schleifen
VII.2 TH-M10-Z45 | M10 | Zylinder |  | 2010-04-15 | 7d Wasser/ Klima | EV4 |  |  | beim Schleifen
VII.2 TH-M10-Z46 | M10 | Zylinder |  | 2010-04-15 | 7d Wasser/ Klima | EV4 |  |  | beim Schleifen
VII.2 TH-M10-Z47 | M10 | Zylinder |  | 2010-04-15 | 7d Wasser/ Klima | EV4 |  |  | beim Schleifen
VII.2 TH-M10-Z48 | M10 | Zylinder |  | 2010-04-15 | 7d Wasser/ Klima | EV4 |  |  | beim Schleifen
VII.2 TH-M10-Z49 | M10 | Zylinder |  | 2010-04-15 | 7d Wasser/ Klima | EV4 |  |  | beim Schleifen
VII.2 TH-M10-Z50 | M10 | Zylinder |  | 2010-04-15 | 7d Wasser/ Klima | EV4 |  |  | beim Schleifen
VII.2 TH-M10-Z51 | M10 | Zylinder |  | 2010-04-15 | 7d Wasser/ Klima | EV4
VII.2 TH-M10-W1 | M10 | Würfel | 150x150x150 | 2010-04-15 | 7d Wasser/ Klima |  |  | 2010-05-13 | geprüft | ok, 64.6
VII.2 TH-M10-W2 | M10 | Würfel |  | 2010-04-15 | 7d Wasser/ Klima |  |  | 2010-05-13 | geprüft | ok
VII.2 TH-M10-W3 | M10 | Würfel |  | 2010-04-15 | 7d Wasser/ Klima |  |  | 2010-05-13 | geprüft | ok
VII.2 TH-M11-Z1 | M11 | Zylinder | 100x300 | 2010-06-22 | 7d Wasser/ Klima | SV1-Bruch-P1 |  | 2011-04-08 | geprüft | 2x30s verdichtet, Trennwachs;
VII.2 TH-M11-Z2 | M11 | Zylinder |  | 2010-06-22 | 7d Wasser/ Klima | SV1-SEA-P2 |  | 2011-05-27 | geprüft | nachgeschliffen
VII.2 TH-M11-Z3 | M11 | Zylinder |  | 2010-06-22 | 7d Wasser/ Klima | SV1-Bruch-P3 |  | 2011-04-12 | geprüft | nachgeschliffen
VII.2 TH-M11-Z4 | M11 | Zylinder |  | 2010-06-22 | 7d Wasser/ Klima | SV1-Z-SEA-P2 |  |  | Klimakeller | nachgeschliffen, 3 DMS
VII.2 TH-M11-Z5 | M11 | Zylinder |  | 2010-06-22 | 7d Wasser/ Klima | SV1-SEA-P3 |  | 2011-05-30 | geprüft | nachgeschliffen
VII.2 TH-M11-Z6 | M11 | Zylinder |  | 2010-06-22 | 7d Wasser/ Klima | SV1-Bruch-P4 |  | 2011-11-11 | geprüft | nachgeschliffen
VII.2 TH-M11-Z7 | M11 | Zylinder |  | 2010-06-22 | 7d Wasser/ Klima | SV1-Bruch-P5 |  | 2011-11-11 | geprüft | nachgeschliffen
VII.2 TH-M11-Z8 | M11 | Zylinder |  | 2010-06-22 | 7d Wasser/ Klima | EV4 |  |  | Klimakeller | nachgeschliffen
VII.2 TH-M11-Z9 | M11 | Zylinder |  | 2010-06-22 | 7d Wasser/ Klima | EV4 |  |  | Klimakeller | nachgeschliffen
VII.2 TH-M11-Z10 | M11 | Zylinder |  | 2010-06-22 | 7d Wasser/ Klima | EV4 |  |  | Klimakeller | nachgeschliffen
VII.2 TH-M11-Z11 | M11 | Zylinder |  | 2010-06-22 | 7d Wasser/ Klima | EV4 | EV4-U-S1-P1 | 2011-12-21 | geharzt | nachgeschliffen
VII.2 TH-M11-Z12 | M11 | Zylinder |  | 2010-06-22 | 7d Wasser/ Klima | EV4 | EV4-U-S1-P2 | 2011-12-21 | geharzt | nachgeschliffen
VII.2 TH-M11-Z13 | M11 | Zylinder |  | 2010-06-22 | 7d Wasser/ Klima | EV4 |  |  | Klimakeller | nachgeschliffen
VII.2 TH-M11-Z14 | M11 | Zylinder |  | 2010-06-22 | 7d Wasser/ Klima | EV4 |  |  | Klimakeller | nachgeschliffen
VII.2 TH-M11-Z15 | M11 | Zylinder |  | 2010-06-22 | 7d Wasser/ Klima | EV4 |  |  | Klimakeller | nachgeschliffen
VII.2 TH-M11-Z16 | M11 | Zylinder |  | 2010-06-22 | 7d Wasser/ Klima | EV4 |  |  | Klimakeller | nachgeschliffen
VII.2 TH-M11-Z17 | M11 | Zylinder |  | 2010-06-22 | 7d Wasser/ Klima | EV4 |  |  | Klimakeller | nachgeschliffen
VII.2 TH-M11-Z18 | M11 | Zylinder |  | 2010-06-22 | 7d Wasser/ Klima | EV4 |  |  | Klimakeller | nachgeschliffen
VII.2 TH-M11-Z19 | M11 | Zylinder |  | 2010-06-22 | 7d Wasser/ Klima | EV4 |  |  | Klimakeller | nachgeschliffen
VII.2 TH-M11-Z20 | M11 | Zylinder |  | 2010-06-22 | 7d Wasser/ Klima | EV4 |  |  | Klimakeller | nachgeschliffen
VII.2 TH-M11-Z21 | M11 | Zylinder |  | 2010-06-22 | 7d Wasser/ Klima | EV4 |  |  | Klimakeller
VII.2 TH-M11-Z22 | M11 | Zylinder |  | 2010-06-22 | 7d Wasser/ Klima | EV4 |  |  | Klimakeller | nachgeschliffen
VII.2 TH-M11-Z23 | M11 | Zylinder |  | 2010-06-22 | 7d Wasser/ Klima | EV4 |  |  | Klimakeller | nachgeschliffen
VII.2 TH-M11-Z24 | M11 | Zylinder |  | 2010-06-22 | 7d Wasser/ Klima | EV4 |  |  | Klimakeller | nachgeschliffen
VII.2 TH-M11-Z25 | M11 | Zylinder |  | 2010-06-22 | 7d Wasser/ Klima | EV4 |  |  | Klimakeller | nachgeschliffen
VII.2 TH-M11-Z26 | M11 | Zylinder |  | 2010-06-22 | 7d Wasser/ Klima |  |  |  | Klimakeller | nachgeschliffen
VII.2 TH-M11-Z27 | M11 | Zylinder |  | 2010-06-22 | 7d Wasser/ Klima |  |  |  | Klimakeller | nachgeschliffen
VII.2 TH-M11-Z28 | M11 | Zylinder |  | 2010-06-22 | 7d Wasser/ Klima |  |  |  | Klimakeller | nachgeschliffen
VII.2 TH-M11-Z29 | M11 | Zylinder |  | 2010-06-22 | 7d Wasser/ Klima |  |  |  | Klimakeller | nachgeschliffen
VII.2 TH-M11-Z30 | M11 | Zylinder |  | 2010-06-22 | 7d Wasser/ Klima |  |  |  | Klimakeller | nachgeschliffen
VII.2 TH-M11-Z31 | M11 | Zylinder |  | 2010-06-22 | 7d Wasser/ Klima |  |  |  | Klimakeller | nachgeschliffen
VII.2 TH-M11-Z32 | M11 | Zylinder |  | 2010-06-22 | 7d Wasser/ Klima |  |  |  | Klimakeller | nachgeschliffen
VII.2 TH-M11-Z33 | M11 | Zylinder |  | 2010-06-22 | 7d Wasser/ Klima
VII.2 TH-M11-Z34 | M11 | Zylinder |  | 2010-06-22 | 7d Wasser/ Klima
VII.2 TH-M11-Z35 | M11 | Zylinder |  | 2010-06-22 | 7d Wasser/ Klima
VII.2 TH-M11-Z36 | M11 | Zylinder |  | 2010-06-22 | 7d Wasser/ Klima
VII.2 TH-M11-Z37 | M11 | Zylinder |  | 2010-06-22 | 7d Wasser/ Klima
VII.2 TH-M11-Z38 | M11 | Zylinder |  | 2010-06-22 | 7d Wasser/ Klima
VII.2 TH-M11-Z39 | M11 | Zylinder |  | 2010-06-22 | 7d Wasser/ Klima
VII.2 TH-M11-Z40 | M11 | Zylinder |  | 2010-06-22 | 7d Wasser/ Klima
VII.2 TH-M11-Z41 | M11 | Zylinder |  | 2010-06-22 | 7d Wasser/ Klima
VII.2 TH-M11-Z42 | M11 | Zylinder |  | 2010-06-22 | 7d Wasser/ Klima
VII.2 TH-M11-Z43 | M11 | Zylinder |  | 2010-06-22 | 7d Wasser/ Klima
VII.2 TH-M11-Z44 | M11 | Zylinder |  | 2010-06-22 | 7d Wasser/ Klima
VII.2 TH-M11-Z45 | M11 | Zylinder |  | 2010-06-22 | 7d Wasser/ Klima
VII.2 TH-M11-Z46 | M11 | Zylinder |  | 2010-06-22 | 7d Wasser/ Klima
VII.2 TH-M11-Z47 | M11 | Zylinder |  | 2010-06-22 | 7d Wasser/ Klima
VII.2 TH-M11-Z48 | M11 | Zylinder |  | 2010-06-22 | 7d Wasser/ Klima
VII.2 TH-M11-Z49 | M11 | Zylinder |  | 2010-06-22 | 7d Wasser/ Klima
VII.2 TH-M11-Z50 | M11 | Zylinder |  | 2010-06-22 | 7d Wasser/ Klima
VII.2 TH-M11-Z51 | M11 | Zylinder |  | 2010-06-22 | 7d Wasser/ Klima
VII.2 TH-M11-W1 | M11 | Würfel | 150x150x150 | 2010-06-22 | 7d Wasser/ Klima |  |  | 2010-07-20 | geprüft | ok, 67
VII.2 TH-M11-W2 | M11 | Würfel |  | 2010-06-22 | 7d Wasser/ Klima |  |  | 2010-07-20 | geprüft | ok
VII.2 TH-M11-W3 | M11 | Würfel |  | 2010-06-22 | 7d Wasser/ Klima |  |  | 2010-07-20 | geprüft | ok
VII.2 TH-M12-B1 | M12 | Balken | 265x30x20 | 2010-09-08 | 5d eingeschalt | BV1 | BV1 | 18.10. bis 19.11.2010 | geprüft | ok
VII.2 TH-M12-B2 | M12 | Balken | 265x30x20 | 2010-09-08 | 5d eingeschalt
VII.2 TH-M12-W1 | M12 | Würfel | 150x150x150 | 2010-09-08 | 7d Wasser/ Klima |  |  | 2010-10-06 | geprüft | ok, 62,2
VII.2 TH-M12-W2 | M12 | Würfel |  | 2010-09-08 | 7d Wasser/ Klima |  |  | 2010-10-06 | geprüft | ok
VII.2 TH-M12-W3 | M12 | Würfel |  | 2010-09-08 | 7d Wasser/ Klima |  |  | 2010-10-06 | geprüft | ok
VII.2 TH-M12-Z1 | M12 | Zylinder | 400x1200 | 2012-09-24 | 7d Wasser/ Klima |  | EV5-F-S1-P1 | 2013-04-25 | geprüft | geschliffen | mit Rüttelflasche eingefüllt
VII.2 TH-M12-Z2 | M12 | Zylinder | 100x300 | 2012-09-24 | 7d Wasser/ Klima |  | EV5-F-S1-P11 | 2013-04-24 | geprüft |  | 2x30s verdichtet, Schalungsöl
VII.2 TH-M12-Z3 | M12 | Zylinder | 100x300 | 2012-09-24 | 7d Wasser/ Klima |  | EV5-F-S1-P12 | 2013-04-24 | geprüft
VII.2 TH-M12-Z4 | M12 | Zylinder | 100x300 | 2012-09-24 | 7d Wasser/ Klima |  | EV5-F-S1-P13 | 2013-04-24 | geprüft
VII.2 TH-M12-Z5 | M12 | Zylinder | 100x300 | 2012-09-24 | 7d Wasser/ Klima |  | EV5-F-S1-P14 | 2013-04-24 | geprüft
VII.2 TH-M12-W1 | M12 | Würfel | 150x150x150 | 2012-09-24 | 7d Wasser/ Klima
VII.2 TH-M12-W2 | M12 | Würfel |  | 2012-09-24 | 7d Wasser/ Klima
VII.2 TH-M12-W3 | M12 | Würfel |  | 2012-09-24 | 7d Wasser/ Klima
VII.2 TH-M14-Z1 | M14 | Zylinder | 400x1200 | 2012-10-16 | 8d Schalung/ Klima |  |  |  | Klimakammer |  | mit Rüttelflasche eingefüllt
VII.2 TH-M14-Z2 | M14 | Zylinder | 100x300 | 2012-10-16 | 7d Wasser/ Klima |  |  |  | Klimakammer |  | 1x30s und 1x60s verdichtet, Schalungsöl;
VII.2 TH-M14-Z3 | M14 | Zylinder | 100x300 | 2012-10-16 | 7d Wasser/ Klima |  |  |  | Klimakammer
VII.2 TH-M14-Z4 | M14 | Zylinder | 100x300 | 2012-10-16 | 7d Wasser/ Klima |  |  |  | Klimakammer
VII.2 TH-M14-W1 | M14 | Würfel | 150x150x150 | 2012-10-16 | 7d Wasser/ Klima
VII.2 TH-M14-W2 | M14 | Würfel |  | 2012-10-16 | 7d Wasser/ Klima
VII.2 TH-M14-W3 | M14 | Würfel |  | 2012-10-16 | 7d Wasser/ Klima
VII.2 TH-M15-Z1 | M15 | Zylinder | 400x1200 | 2012-10-16 | 8d Schalung/ Klima |  | EV5-F-S1-P3 | 2013-05-29 | geprüft |  | mit Rüttelflasche eingefüllt
VII.2 TH-M15-Z2 | M15 | Zylinder | 100x300 | 2012-10-16 | 7d Wasser/ Klima |  |  | 2013-05-22 | geprüft |  | 1x30s und 1x60s verdichtet, Schalungsöl;
VII.2 TH-M15-Z3 | M15 | Zylinder | 100x300 | 2012-10-16 | 7d Wasser/ Klima |  |  | 2013-05-22 | geprüft
VII.2 TH-M15-Z4 | M15 | Zylinder | 100x300 | 2012-10-16 | 7d Wasser/ Klima |  |  | 2013-05-22 | geprüft
VII.2 TH-M15-W1 | M15 | Würfel | 150x150x150 | 2012-10-16 | 7d Wasser/ Klima
VII.2 TH-M15-W2 | M15 | Würfel |  | 2012-10-16 | 7d Wasser/ Klima
VII.2 TH-M15-W3 | M15 | Würfel |  | 2012-10-16 | 7d Wasser/ Klima
VII.2 TH-M16-Z1 | M16 | Zylinder | 400x1200 | 2012-12-04 | 7d Schalung/ Klima |  |  |  | Klimakammer |  | mit Rüttelflasche eingefüllt
VII.2 TH-M16-Z2 | M16 | Zylinder | 100x300 | 2012-12-04 | 7d Wasser/ Klima |  |  |  | Klimakammer |  | 1x30s und 1x60s verdichtet, Schalungsöl;
VII.2 TH-M16-Z3 | M16 | Zylinder | 100x300 | 2012-12-04 | 7d Wasser/ Klima |  |  |  | Klimakammer
VII.2 TH-M16-Z4 | M16 | Zylinder | 100x300 | 2012-12-04 | 7d Wasser/ Klima |  |  |  | Klimakammer
VII.2 TH-M16-W1 | M16 | Würfel | 150x150x150 | 2012-12-04 | 7d Wasser/ Klima
VII.2 TH-M16-W2 | M16 | Würfel |  | 2012-12-04 | 7d Wasser/ Klima
VII.2 TH-M16-W3 | M16 | Würfel |  | 2012-12-04 | 7d Wasser/ Klima
VII.2 TH-M17-Z1 | M17 | Zylinder | 400x1200 | 2012-12-04 | 7d Schalung/ Klima |  | EV5-F-S1-P2 | 2013-05-07 | geprüft |  | mit Rüttelflasche eingefüllt
VII.2 TH-M17-Z2 | M17 | Zylinder | 100x300 | 2012-12-04 | 7d Wasser/ Klima |  | EV5-F-S1-P21 | 2013-05-08 | geprüft |  | 1x30s und 1x60s verdichtet, Schalungsöl;
VII.2 TH-M17-Z3 | M17 | Zylinder | 100x300 | 2012-12-04 | 7d Wasser/ Klima |  | EV5-F-S1-P22 | 2013-05-08 | geprüft
VII.2 TH-M17-Z4 | M17 | Zylinder | 100x300 | 2012-12-04 | 7d Wasser/ Klima |  | EV5-F-S1-P23 | 2013-05-08 | geprüft
VII.2 TH-M17-W1 | M17 | Würfel | 150x150x150 | 2012-12-04 | 7d Wasser/ Klima
VII.2 TH-M17-W2 | M17 | Würfel |  | 2012-12-04 | 7d Wasser/ Klima
VII.2 TH-M17-W3 | M17 | Würfel |  | 2012-12-04 | 7d Wasser/ Klima
VII.2 TH-M18-Z1 | M18 | Zylinder | 400x1200 | 2013-01-09 | 7d Schalung/ Klima |  | EV5-Z-S1-P1 | 2013-07-04 | geprüft |  | mit Rüttelflasche eingefüllt
VII.2 TH-M18-Z2 | M18 | Zylinder | 100x300 | 2013-01-09 | 7d Wasser/ Klima |  | EV5-F-S2-P11 | 2013-07-03 | geprüft |  | 1x30s und 1x60s verdichtet, Trennwachs;
VII.2 TH-M18-Z3 | M18 | Zylinder | 100x300 | 2013-01-09 | 7d Wasser/ Klima |  | EV5-F-S2-P12 | 2013-07-03 | geprüft
VII.2 TH-M18-Z4 | M18 | Zylinder | 100x300 | 2013-01-09 | 7d Wasser/ Klima |  | EV5-F-S2-P13 | 2013-07-03 | geprüft |  | sichtlich flüssigere Konsistenz.
Ursache vermutlich neuer Kanister Fließmittel.
VII.2 TH-M18-W1 | M18 | Würfel | 150x150x150 | 2013-01-09 | 7d Wasser/ Klima
VII.2 TH-M18-W2 | M18 | Würfel |  | 2013-01-09 | 7d Wasser/ Klima
VII.2 TH-M18-W3 | M18 | Würfel |  | 2013-01-09 | 7d Wasser/ Klima
VII.2 TH-M19-Z1 | M19 | Zylinder | 400x1200 | 2013-01-09 | 7d Schalung/ Klima |  | EV5-Z-S1-P2 | 2014-02-27 | geprüft |  | mit Rüttelflasche eingefüllt
VII.2 TH-M19-Z2 | M19 | Zylinder | 100x300 | 2013-01-09 | 7d Wasser/ Klima |  | EV5-F-S2-P21 | 2014-02-24 | geprüft |  | 1x30s und 1x60s verdichtet, Trennwachs;
VII.2 TH-M19-Z3 | M19 | Zylinder | 100x300 | 2013-01-09 | 7d Wasser/ Klima |  | EV5-F-S2-P22 | 2014-02-24 | geprüft
VII.2 TH-M19-Z4 | M19 | Zylinder | 100x300 | 2013-01-09 | 7d Wasser/ Klima |  | EV5-F-S2-P23 | 2014-02-24 | geprüft |  | sichtlich flüssigere Konsistenz.
Ursache vermutlich neuer Kanister Fließmittel.
VII.2 TH-M19-W1 | M19 | Würfel | 150x150x150 | 2013-01-09 | 7d Wasser/ Klima
VII.2 TH-M19-W2 | M19 | Würfel |  | 2013-01-09 | 7d Wasser/ Klima
VII.2 TH-M19-W3 | M19 | Würfel |  | 2013-01-09 | 7d Wasser/ Klima
VII.2 TH-M20-Z1 | M20 | Zylinder | 400x1200 | 2013-01-23 | 7d Schalung/ Klima |  |  |  | Klimakammer |  | mit Rüttelflasche eingefüllt
VII.2 TH-M20-Z2 | M20 | Zylinder | 100x300 | 2013-01-23 | 7d Wasser/ Klima |  |  |  | Klimakammer |  | 1x30s und 1x60s verdichtet, Trennwachs;
VII.2 TH-M20-Z3 | M20 | Zylinder | 100x300 | 2013-01-23 | 7d Wasser/ Klima |  |  |  | Klimakammer
VII.2 TH-M20-Z4 | M20 | Zylinder | 100x300 | 2013-01-23 | 7d Wasser/ Klima |  |  |  | Klimakammer |  | merklich steifere Konsistenz als bei M18 und 19
Ursache nicht klar.
VII.2 TH-M20-W1 | M20 | Würfel | 150x150x150 | 2013-01-23 | 7d Wasser/ Klima
VII.2 TH-M20-W2 | M20 | Würfel |  | 2013-01-23 | 7d Wasser/ Klima
VII.2 TH-M20-W3 | M20 | Würfel |  | 2013-01-23 | 7d Wasser/ Klima
VII.2 TH-M20-W1 | M20 | Würfel | 300x300x300 | 2013-01-23 | 7d Wasser/ Klima
VII.2 TH-M21-Z1 | M21 | Zylinder | 400x1200 | 2013-01-23 | 7d Schalung/ Klima |  | EV5-Z-S1-P3 | 2016-02-18 | geprüft |  | mit Rüttelflasche eingefüllt
VII.2 TH-M21-Z2 | M21 | Zylinder | 100x300 | 2013-01-23 | 7d Wasser/ Klima |  | EV5-F-S2-P31 | 2016-02-18 | geprüft |  | 1x30s und 1x60s verdichtet, Trennwachs;
VII.2 TH-M21-Z3 | M21 | Zylinder | 100x300 | 2013-01-23 | 7d Wasser/ Klima |  | EV5-F-S2-P32 | 2016-02-18 | geprüft
VII.2 TH-M21-Z4 | M21 | Zylinder | 100x300 | 2013-01-23 | 7d Wasser/ Klima |  | EV5-F-S2-P33 | 2016-02-18 | geprüft |  | wieder sichtlich flüssigere Konsistenz.
Ursache vermutlich Restfeuchte im Mischer und
VII.2 TH-M21-W1 | M21 | Würfel | 150x150x150 | 2013-01-23 | 7d Wasser/ Klima | [5 empty] | komplette Zugabe des Fließmittels.
VII.2 TH-M21-W2 | M21 | Würfel |  | 2013-01-23 | 7d Wasser/ Klima
VII.2 TH-M21-W3 | M21 | Würfel |  | 2013-01-23 | 7d Wasser/ Klima
VII.2 TH-M21-W1 | M21 | Würfel | 300x300x300 | 2013-01-23 | 7d Wasser/ Klima
Übersicht Probenzahlen
|  | Zylinder 100er | Würfel 150er | Zylinder 400er
| M1 | 24 | 3
M2
M3
M4
| M5 | 50 | 3
| M6 | 50 | 3
| M7 | 52 | 3
| M8 | 12 | 3
| M9 | 51 | 3
| M10 | 51 | 3
| M11 | 51 | 3
| M12 bis M21 | 28 | 27 | 9
| Summe | 369 | 51 | 9