## Tabelle1
Auftraggeber: |  | Daniel Werner |  |  | Projekt-Nr: | 7.1-FE
Bezeichnung: |  | AKR-Dissertation
[5 empty] | Einlagerungsort: | Memmert "rechts"
|  |  | rechter Trockenschrank | linker Trockenschrank
| x |  | y
|  | Prismen Zusammensetzung | Testreihe 1 | Tesreihe 2
100% quarz |  | 0,125 - 0,25 mm Grauwacke | 0 | 0
100%GW |  | 0,25 - 0,5 mm Grauwacke | 2.17 | 0
|  | 0,5 - 1 mm Grauwacke | 0 | 0
|  | 1 - 2 mm Grauwacke | 1.89 | 0
|  | 2 - 4 mm Grauwacke | 0 | 0
|  | 0,125 - 4 mm (Quarzsand) | 0 | 0
|  | 0,125 - 4 mm (Grauwacke) | 2.69 | 2.78
Ergebnisse vom AKR-Schnelltest

## Tabelle2
| Kornfraktion [mm] |  |  |  |  | Längenänderung [mm/m]
| 0.125 - 0.25 | 0.25 - 0.5 | 0.5 - 1 | 1 - 2 | 2 - 4 | Testreihe I |  |  | Ø | Testreihe II |  |  | Ø
Sauerländer Grauwacke (Rantzsch) | GR | GR | GR | GR | GR | 2.7 | 2.88 | 2.77 | 2.783333 | 2.62 | 2.65 | 2.79 | 2.686667
Quarzsand (ungebrochen) | QS | QS | QS | QS | QS | 1.37 | 1.35 | 1.4 | 1.373333 | 1.13 | 1.14 | 1.23 | 1.166667
Fraktion I = Grauwacke / Rest = Quarzsand | GR | QS | QS | QS | QS | 1.16 | 1.13 | 1.07 | 1.12 | 1.12 | 1.05 | 1.05 | 1.073333
Fraktion II = Grauwacke / Rest = Quarzsand | QS | GR | QS | QS | QS | 2.25 | 2.18 | 2.16 | 2.196667 | 2.13 | 2.24 | 2.15 | 2.173333
Fraktion III = Grauwacke / Rest = Quarzsand | QS | QS | GR | QS | QS | 2.38 | 2.37 | 2.59 | 2.446667 | 2.31 | 2.36 | 2.41 | 2.36
Fraktion IV = Grauwacke / Rest = Quarzsand | QS | QS | QS | GR | QS | 1.91 | 1.92 | 1.84 | 1.89 | 1.83 | 1.91 | 1.85 | 1.863333
Fraktion V = Grauwacke / Rest = Quarzsand | QS | QS | QS | QS | GR | 1.49 | 1.45 | 1.57 | 1.503333 | 1.27 | 1.28 | 1.31 | 1.286667
Borosilikatglas | BOR | BOR | BOR | BOR | BOR | 0.1 | 0.1 | 0.1 | 0.1 | 0.1 | 0.1 | 0.1 | 0.1
gebr. Oberrheinkies (Voland) | [5 empty] | 1.36 | 1.44 | 1.34 | 1.38 | 1.13 | 1.26 | 1.13 | 1.173333
Granodiorit (Voland) | [5 empty] | 0.31 | 0.3 | 0.33 | 0.3133333 | 0.36 | 0.38 | 0.37 | 0.37
Quarzporphyr (Hader) | [5 empty] | 1.59 | 1.63 | 1.6 | 1.606667 | 1.04 | 1.04 | 1.08 | 1.053333
Kies-Edelsplitt Oberrhein (Hader) | [5 empty] | 2.04 | 2.22 | 2.33 | 2.196667 | 1.98 | 1.93 | 2.19 | 2.033333
Aif-Sand (Hader) | [5 empty] | 0.91 | 0.92 | 0.89 | 0.9066667 | 0.92 | 0.92 | 0.88 | 0.9066667
Starkenberg (Hader) | [5 empty] | 0.76 | 0.81 | 0.77 | 0.78 | 0.77 | 0.76 | 0.76 | 0.7633333
Grauwacke (Schrang) | [5 empty] | 2.54 | 2.43 | 2.49 | 2.486667 | 2.46 | 2.48 | 2.21 | 2.383333
Grauwacke + quartäres Amin (Schrang) | [5 empty] | 2.57 | 2.53 | 2.51 | 2.536667 | 2.7 | 2.61 | 2.63 | 2.646667
Lausitzer Grauwacke (Werner) | [5 empty] | 2.74 | 2.79 | 2.68 | 2.736667 | 2.32 | 2.33 | 2.29 | 2.313333