## Tabelle1
Mischung | Prüfdatum | Porbekörper | Nr. Versuche | Durchmesser [mm] | Höhe [mm] | Prüfmaschine | E-Modul | Druckfestigkeit | Bemerkungen | Link
| 2015-01-28 | Wolf 8.2 Probe 4 | 5 | 98.6 | 300.3 | 1 MN | 1 |  |  | \\GFS01\G01a\OE71BAU\03_FA713\03_Vorhaben\7188 LeBeDigital\Datensätze\alte Versuche\E-modul\Wolf 8.2 Probe 4
| 2015-01-28 | Wolf 8.2 Probe 1 | 79 | 98.6 | 300.2 | 1 MN | 1 |  |  | \\GFS01\G01a\OE71BAU\03_FA713\03_Vorhaben\7188 LeBeDigital\Datensätze\alte Versuche\E-modul\Wolf 8.2 Probe 1
| 2015-01-28 | Wolf 8.2 Probe 5 | 88 | 98.7 | 299.8 | 1 MN | 1 |  |  | \\GFS01\G01a\OE71BAU\03_FA713\03_Vorhaben\7188 LeBeDigital\Datensätze\alte Versuche\E-modul\Wolf 8.2 Probe 5
| 2015-01-28 | Wolf 8.2 Probe 2 |  | 100 | 98.6 | 1 MN |  | 1 |  | \\GFS01\G01a\OE71BAU\03_FA713\03_Vorhaben\7188 LeBeDigital\Datensätze\alte Versuche\Druckfestigkeit\Wolf 8.2 Probe 2
| 2015-01-28 | Wolf 8.2 Probe 3 |  | 100 | 98.6 | 1 MN |  | 1 |  | \\GFS01\G01a\OE71BAU\03_FA713\03_Vorhaben\7188 LeBeDigital\Datensätze\alte Versuche\Druckfestigkeit\Wolf 8.2 Probe 3
| 2015-01-28 | Wolf 8.2 Probe 6 |  | 100 | 300.3 | 1 MN |  | 1 |  | \\GFS01\G01a\OE71BAU\03_FA713\03_Vorhaben\7188 LeBeDigital\Datensätze\alte Versuche\Druckfestigkeit\Wolf 8.2 Probe 6
| 2014-03-18 | Hüsken E-Modul Probe 2-1 | 25 | 100 | 300 | 1 MN | 1 |  |  | \\GFS01\G01a\OE71BAU\03_FA713\03_Vorhaben\7188 LeBeDigital\Datensätze\alte Versuche\E-modul\Hüsken E-Modul Probe 2-1
| 2014-03-18 | Hüsken E-Modul Probe 3-1- | 57 | 100 | 300 | 1 MN | 1 |  |  | \\GFS01\G01a\OE71BAU\03_FA713\03_Vorhaben\7188 LeBeDigital\Datensätze\alte Versuche\E-modul\Hüsken E-Modul Probe 3-1-
| 2014-03-18 | Hüsken E-Modul Probe 3-3- | 104 | 99 | 300 | 1 MN | 1 |  |  | \\GFS01\G01a\OE71BAU\03_FA713\03_Vorhaben\7188 LeBeDigital\Datensätze\alte Versuche\E-modul\Hüsken E-Modul Probe 3-3-
| 2014-03-18 | Hüsken Probe 1-2 |  | 100 | 100.3 | 1 MN |  | 1 |  | \\GFS01\G01a\OE71BAU\03_FA713\03_Vorhaben\7188 LeBeDigital\Datensätze\alte Versuche\Druckfestigkeit\Hüsken Probe 1-2
| 2014-03-18 | Hüsken Probe 1-3 |  | 100 | 100.3 | 1 MN |  | 1 |  | \\GFS01\G01a\OE71BAU\03_FA713\03_Vorhaben\7188 LeBeDigital\Datensätze\alte Versuche\Druckfestigkeit\Hüsken Probe 1-3
| 2014-03-18 | Hüsken Probe 2-2 |  | 100 | 100.1 | 1 MN |  | 1 |  | \\GFS01\G01a\OE71BAU\03_FA713\03_Vorhaben\7188 LeBeDigital\Datensätze\alte Versuche\Druckfestigkeit\Hüsken Probe 2-2
| 2014-03-18 | Hüsken Probe 2-3 |  | 100 | 100.3 | 1 MN |  | 1 |  | \\GFS01\G01a\OE71BAU\03_FA713\03_Vorhaben\7188 LeBeDigital\Datensätze\alte Versuche\Druckfestigkeit\Hüsken Probe 2-3
| 2014-03-18 | Hüsken Probe 3-2 |  | 100 | 100.3 | 1 MN |  | 1 |  | \\GFS01\G01a\OE71BAU\03_FA713\03_Vorhaben\7188 LeBeDigital\Datensätze\alte Versuche\Druckfestigkeit\Hüsken Probe 3-2
| 2014-03-18 | Hüsken Probe 3-3 |  | 100 | 100.2 | 1 MN |  | 1 |  | \\GFS01\G01a\OE71BAU\03_FA713\03_Vorhaben\7188 LeBeDigital\Datensätze\alte Versuche\Druckfestigkeit\Hüsken Probe 3-3
siehe Hüsken | 2014-04-08 | SL51 28d 11.03.14 Probe2 | 6 | 98.7 | 298.1 | 1 MN | 1 |  |  | \\GFS01\G01a\OE71BAU\03_FA713\03_Vorhaben\7188 LeBeDigital\Datensätze\alte Versuche\E-modul\SL51 28d 11.03.14 Probe2
| 2014-04-08 | SL51 28d 11.03.14 Probe3 | 8 | 98.6 | 298.2 | 1 MN | 1 |  |  | \\GFS01\G01a\OE71BAU\03_FA713\03_Vorhaben\7188 LeBeDigital\Datensätze\alte Versuche\E-modul\SL51 28d 11.03.14 Probe3
| 2014-04-08 | SL51 28d 11.03.14 Probe1 | 32 | 98.6 | 298.4 | 1 MN | 1 |  |  | \\GFS01\G01a\OE71BAU\03_FA713\03_Vorhaben\7188 LeBeDigital\Datensätze\alte Versuche\E-modul\SL51 28d 11.03.14 Probe1
| 2014-07-17 | Maack 8.2 E-Modul Probe BK 04 B | 37 | 100.4 | 300.5 | 1 MN | 1 |  | Bohrkern Brücke | \\GFS01\G01a\OE71BAU\03_FA713\03_Vorhaben\7188 LeBeDigital\Datensätze\alte Versuche\E-modul\Maack 8.2 E-Modul Probe BK 04 B
| 2014-07-17 | Maack 8.2 E-Modul Probe BK 01 B | 43 | 100.6 | 300.5 | 1 MN | 1 |  | Bohrkern Brücke | \\GFS01\G01a\OE71BAU\03_FA713\03_Vorhaben\7188 LeBeDigital\Datensätze\alte Versuche\E-modul\Maack 8.2 E-Modul Probe BK 01 B
| 2014-07-17 | Maack 8.2 Drucklversuch Probe BK 03 B | 96 | 100.6 | 200.5 | 1 MN | 1 |  | Bohrkern Brücke | \\GFS01\G01a\OE71BAU\03_FA713\03_Vorhaben\7188 LeBeDigital\Datensätze\alte Versuche\E-modul\Maack 8.2 Drucklversuch Probe BK 03 B
| 2014-07-18 | Maack 8.2 Drucklversuch Probe BK 06 B | 24 | 100.2 | 200.6 | 1 MN | 1 |  | Bohrkern Brücke | \\GFS01\G01a\OE71BAU\03_FA713\03_Vorhaben\7188 LeBeDigital\Datensätze\alte Versuche\E-modul\Maack 8.2 Drucklversuch Probe BK 06 B
| 2014-07-18 | Maack 8.2 Drucklversuch Probe BK 08 B | 28 | 100.4 | 199.5 | 1 MN | 1 |  | Bohrkern Brücke | \\GFS01\G01a\OE71BAU\03_FA713\03_Vorhaben\7188 LeBeDigital\Datensätze\alte Versuche\E-modul\Maack 8.2 Drucklversuch Probe BK 08 B
| 2014-07-18 | Maack 8.2 Drucklversuch Probe BK 10 B | 33 | 100.3 | 199.9 | 1 MN | 1 |  | Bohrkern Brücke | \\GFS01\G01a\OE71BAU\03_FA713\03_Vorhaben\7188 LeBeDigital\Datensätze\alte Versuche\E-modul\Maack 8.2 Drucklversuch Probe BK 10 B
| 2014-07-18 | Maack 8.2 Drucklversuch Probe 11 B | 50 | 100.3 | 299.9 | 1 MN | 1 |  | Bohrkern Brücke | \\GFS01\G01a\OE71BAU\03_FA713\03_Vorhaben\7188 LeBeDigital\Datensätze\alte Versuche\E-modul\Maack 8.2 Drucklversuch Probe 11 B
| 2014-07-18 | Maack 8.2 Drucklversuch Probe BK 05 B | 72 | 100.6 | 200.2 | 1 MN | 1 |  | Bohrkern Brücke | \\GFS01\G01a\OE71BAU\03_FA713\03_Vorhaben\7188 LeBeDigital\Datensätze\alte Versuche\E-modul\Maack 8.2 Drucklversuch Probe BK 05 B
| 2014-07-18 | Maack 8.2 Drucklversuch Probe BK 12 B | 74 | 100.4 | 180.4 | 1 MN | 1 |  | Bohrkern Brücke | \\GFS01\G01a\OE71BAU\03_FA713\03_Vorhaben\7188 LeBeDigital\Datensätze\alte Versuche\E-modul\Maack 8.2 Drucklversuch Probe BK 12 B
| 2014-07-18 | Maack 8.2 Drucklversuch Probe BK 07 B | 86 | 100.3 | 200.3 | 1 MN | 1 |  | Bohrkern Brücke | \\GFS01\G01a\OE71BAU\03_FA713\03_Vorhaben\7188 LeBeDigital\Datensätze\alte Versuche\E-modul\Maack 8.2 Drucklversuch Probe BK 07 B
| 2014-07-18 | Maack 8.2 Drucklversuch Probe BK 09 B | 94 | 100.3 | 200.2 | 1 MN | 1 |  | Bohrkern Brücke | \\GFS01\G01a\OE71BAU\03_FA713\03_Vorhaben\7188 LeBeDigital\Datensätze\alte Versuche\E-modul\Maack 8.2 Drucklversuch Probe BK 09 B
| 2014-07-18 | Maack 8.2 Drucklversuch Probe B2B2 | 97 | 100.4 | 199.1 | 1 MN | 1 |  | Bohrkern Brücke | \\GFS01\G01a\OE71BAU\03_FA713\03_Vorhaben\7188 LeBeDigital\Datensätze\alte Versuche\E-modul\Maack 8.2 Drucklversuch Probe B2B2
| 2014-07-17 | Maack 8.2 Drucklversuch Probe BK 02 B |  | 100.5 | 193.7 | 1 MN |  | 1 | Bohrkern Brücke | \\GFS01\G01a\OE71BAU\03_FA713\03_Vorhaben\7188 LeBeDigital\Datensätze\alte Versuche\Druckfestigkeit\Maack 8.2 Drucklversuch Probe BK 02 B
| 2014-07-17 | Maack 8.2 Drucklversuch Probe BK 03 B |  | 100.6 | 200.5 | 1 MN |  | 1 | Bohrkern Brücke | \\GFS01\G01a\OE71BAU\03_FA713\03_Vorhaben\7188 LeBeDigital\Datensätze\alte Versuche\Druckfestigkeit\Maack 8.2 Drucklversuch Probe BK 03 B
| 2014-07-17 | Maack 8.2 Druckversuch Probe BK 04 B |  | 100.4 | 300.5 | 1 MN |  | 1 | Bohrkern Brücke | \\GFS01\G01a\OE71BAU\03_FA713\03_Vorhaben\7188 LeBeDigital\Datensätze\alte Versuche\Druckfestigkeit\Maack 8.2 Druckversuch Probe BK 04 B
2014_08_04_7.0_Werner | 2014-09-01 | BA-Losert MI E-Modul 28d v. 04.08.14 Probe 6 | 17 | 98.6 | 300.6 | 1 MN | 1 |  |  | \\GFS01\G01a\OE71BAU\03_FA713\03_Vorhaben\7188 LeBeDigital\Datensätze\alte Versuche\E-modul\BA-Losert MI E-Modul 28d v. 04.08.14 Probe 6
2014_08_04_7.0_Werner_2 | 2014-09-01 | BA-Losert MII E-Modul 28d v. 04.08.14 Probe 6 | 36 | 98.6 | 299.8 | 1 MN | 1 |  |  | \\GFS01\G01a\OE71BAU\03_FA713\03_Vorhaben\7188 LeBeDigital\Datensätze\alte Versuche\E-modul\BA-Losert MII E-Modul 28d v. 04.08.14 Probe 6
2014_08_04_7.0_Werner_2 | 2014-09-01 | BA-Losert MII E-Modul 28d v. 04.08.14 Probe 4 | 44 | 98.6 | 300.2 | 1 MN | 1 |  |  | \\GFS01\G01a\OE71BAU\03_FA713\03_Vorhaben\7188 LeBeDigital\Datensätze\alte Versuche\E-modul\BA-Losert MII E-Modul 28d v. 04.08.14 Probe 4
2014_08_04_7.0_Werner_2 | 2014-09-01 | BA-Losert MII E-Modul 28d v. 04.08.14 Probe 5- | 56 | 98.7 | 300.2 | 1 MN | 1 |  |  | \\GFS01\G01a\OE71BAU\03_FA713\03_Vorhaben\7188 LeBeDigital\Datensätze\alte Versuche\E-modul\BA-Losert MII E-Modul 28d v. 04.08.14 Probe 5-
2014_08_04_7.0_Werner | 2014-09-01 | BA-Losert MI E-Modul 28d v. 04.08.14 Probe 5 | 99 | 98.7 | 300.2 | 1 MN | 1 |  |  | \\GFS01\G01a\OE71BAU\03_FA713\03_Vorhaben\7188 LeBeDigital\Datensätze\alte Versuche\E-modul\BA-Losert MI E-Modul 28d v. 04.08.14 Probe 5
2014_08_04_7.0_Werner | 2014-09-01 | BA-Losert MI E-Modul 28d v. 04.08.14 Probe 4 | 102 | 98.6 | 300.3 | 1 MN | 1 |  |  | \\GFS01\G01a\OE71BAU\03_FA713\03_Vorhaben\7188 LeBeDigital\Datensätze\alte Versuche\E-modul\BA-Losert MI E-Modul 28d v. 04.08.14 Probe 4
| 2014-09-03 | Werner 7.0 M IV E-Modul 28d v. 06.08.14 Probe 5 | 26 | 98.7 | 300.2 | 1 MN | 1 |  |  | \\GFS01\G01a\OE71BAU\03_FA713\03_Vorhaben\7188 LeBeDigital\Datensätze\alte Versuche\E-modul\Werner 7.0 M IV E-Modul 28d v. 06.08.14 Probe 5
| 2014-09-03 | Werner 7.0 M III E-Modul 28d v. 06.08.14 Probe 5 | 31 | 98.6 | 300.4 | 1 MN | 1 |  |  | \\GFS01\G01a\OE71BAU\03_FA713\03_Vorhaben\7188 LeBeDigital\Datensätze\alte Versuche\E-modul\Werner 7.0 M III E-Modul 28d v. 06.08.14 Probe 5
| 2014-09-03 | Werner 7.0 M IV E-Modul 28d v. 06.08.14 Probe 4 | 39 | 98.6 | 300.3 | 1 MN | 1 |  |  | \\GFS01\G01a\OE71BAU\03_FA713\03_Vorhaben\7188 LeBeDigital\Datensätze\alte Versuche\E-modul\Werner 7.0 M IV E-Modul 28d v. 06.08.14 Probe 4
| 2014-09-03 | Werner 7.0 M III E-Modul 28d v. 06.08.14 Probe 4 | 64 | 98.6 | 300.2 | 1 MN | 1 |  |  | \\GFS01\G01a\OE71BAU\03_FA713\03_Vorhaben\7188 LeBeDigital\Datensätze\alte Versuche\E-modul\Werner 7.0 M III E-Modul 28d v. 06.08.14 Probe 4
| 2014-09-03 | Werner 7.0 M III E-Modul 28d v. 06.08.14 Probe 6 | 78 | 98.6 | 300.4 | 1 MN | 1 |  |  | \\GFS01\G01a\OE71BAU\03_FA713\03_Vorhaben\7188 LeBeDigital\Datensätze\alte Versuche\E-modul\Werner 7.0 M III E-Modul 28d v. 06.08.14 Probe 6
| 2014-09-03 | Werner 7.0 M IV E-Modul 28d v. 06.08.14 Probe 6 | 91 | 98.6 | 300.4 | 1 MN | 1 |  |  | \\GFS01\G01a\OE71BAU\03_FA713\03_Vorhaben\7188 LeBeDigital\Datensätze\alte Versuche\E-modul\Werner 7.0 M IV E-Modul 28d v. 06.08.14 Probe 6
2014_08_14_7.0_Werner | 2014-09-11 | BA Los M V-4 | 1 | 98.5 | 300.2 | 1 MN | 1 |  |  | \\GFS01\G01a\OE71BAU\03_FA713\03_Vorhaben\7188 LeBeDigital\Datensätze\alte Versuche\E-modul\BA Los M V-4
2014_08_14_7.0_Werner | 2014-09-11 | BA Los M VI-6 | 20 | 98.7 | 300.3 | 1 MN | 1 |  |  | \\GFS01\G01a\OE71BAU\03_FA713\03_Vorhaben\7188 LeBeDigital\Datensätze\alte Versuche\E-modul\BA Los M VI-6
2014_08_14_7.0_Werner | 2014-09-11 | BA Los M V-5 | 38 | 98.7 | 300.2 | 1 MN | 1 |  |  | \\GFS01\G01a\OE71BAU\03_FA713\03_Vorhaben\7188 LeBeDigital\Datensätze\alte Versuche\E-modul\BA Los M V-5
2014_08_14_7.0_Werner | 2014-09-11 | BA Los M VI-4 | 61 | 98.5 | 300.2 | 1 MN | 1 |  |  | \\GFS01\G01a\OE71BAU\03_FA713\03_Vorhaben\7188 LeBeDigital\Datensätze\alte Versuche\E-modul\BA Los M VI-4
2014_08_14_7.0_Werner | 2014-09-11 | BA Los M VI-5- | 70 | 98.5 | 300.2 | 1 MN | 1 |  |  | \\GFS01\G01a\OE71BAU\03_FA713\03_Vorhaben\7188 LeBeDigital\Datensätze\alte Versuche\E-modul\BA Los M VI-5-
2014_08_14_7.0_Werner | 2014-09-11 | BA Los M V-6 | 85 | 98.6 | 300.1 | 1 MN | 1 |  |  | \\GFS01\G01a\OE71BAU\03_FA713\03_Vorhaben\7188 LeBeDigital\Datensätze\alte Versuche\E-modul\BA Los M V-6